## Materialien
Madaster UID | Name des Materials |  | Materialklassifizierung |  | Finanziell |  |  |  |  | Rohstoffeinsatz |  |  |  | Output |  |  |  | Suchkriterien
|  | Spezifisches Gewicht (kg/m3) | Id | madaster | Datensatz Id | Datensatz | Transportkosten (€/kg) | Aufarbeitungskosten (€/kg) | Aufarbeitungskosten (% des Preises) | % Recycelt | % Effizienz des Recyclingprozesses | % Schnell erneuerbare Rohstoffe | % Primärrohstoffe | % Verfügbar für das Recycling | % Effizienz des Recyclingprozesses | % Deponierung | % Verbrennung | Criterium 1 | Criterium 2 | Criterium 3 | Criterium 4 | Criterium 5 | Criterium 6 | Criterium 7 | Criterium 8 | Criterium 9 | Criterium 10 | Criterium 11 | Criterium 12 | Criterium 13 | Criterium 14 | Criterium 15 | Criterium 16 | Criterium 17 | Criterium 18 | Criterium 19 | Criterium 20
a810c1bd-fe59-4a50-83bf-a07a2767abda | ABS-Polymere | 1100 | plastic | Kunststoff | ABS-n | ABS natur | 0.072188 | 0.75 | 0% | 50% | 75% | 0% | 50% | 100% | 75% | 0% | 0%
5b3f468c-a231-44b4-b06d-f4bef91e8630 | Absorbierendes Glas, reflektierendes Glas | 2500 | glass | Glas |  |  | 0 | 0 | 0% | 100% | 90% | 0% | 0% | 100% | 90% | 0% | 0% | Absorbierendes Glas | reflektierendes Glas
9857a536-8e02-43e2-a3aa-212a7f1476f0 | Accoya holz | 510 | wood | Holz | HARDWOOD_CALC | Hartholz | 0.024063 | 0.05 | 0% | 0% | 75% | 100% | 100% | 0% | 75% | 0% | 100%
17d29e59-43a7-4c5d-aae7-c8ec11f63d3a | Acryl | 1050 | plastic | Kunststoff | [5 empty] | 100% | 90% | 0% | 0% | 100% | 90% | 0% | 0%
2e2a5993-c3eb-430d-8200-789282ae86a9 | Klebstoff | 1400 | plastic | Kunststoff | [5 empty] | 0% | 75% | 0% | 100% | 0% | 75% | 0% | 100%
59fad124-363b-42f9-b4e5-0dd50117c922 | Klebstoff | 1400 | plastic | Kunststoff | [5 empty] | 0% | 75% | 0% | 100% | 0% | 75% | 0% | 100%
9f5c6734-b01e-4c93-b237-37509a3e3977 | Porenbeton | 500 | stone | Mineralisch | CONCRETE_CALC | Beton | 0.009625 | 0.015 | 0% | 90% | 95% | 0% | 10% | 100% | 95% | 0% | 0%
8bf93e98-019d-48bf-9215-6533fb5c7d36 | Luft | 129 | unknown | Unbekannt | [5 empty] | 100% | 100% | 0% | 0% | 100% | 75% | 0% | 0% | luft
6cba7bd1-1a3b-4673-bad7-17bf9f9b7278 | Aluminium | 2800 | metal | Metall | AA_LME | Aluminiumlegierung LME | 0.072188 | 0 | 35% | 100% | 99% | 0% | 0% | 100% | 99% | 0% | 0%
5acfcba7-a80a-4004-9363-26e2d13878f1 | Anhydrit | 2200 | stone | Mineralisch | [5 empty] | 50% | 100% | 0% | 50% | 50% | 100% | 0% | 50%
84634102-3a41-43ec-b1bd-ab97ac33abeb | Panzerglas | 2500 | glass | Glas | [5 empty] | 0% | 75% | 0% | 100% | 100% | 75% | 0% | 0%
3cd3cd48-652f-453e-8e07-41621bffc234 | Kunststein | 1750 | stone | Mineralisch | STONES_CALC | Steine gemischt | 0.009625 | 0.018 | 0% | 0% | 75% | 0% | 100% | 0% | 75% | 100% | 0% | Kunststein
83da87b6-6938-4584-a32c-dea09bbb05f7 | Asbestzement | 1400 | plastic | Kunststoff | ASBEST | Asbest | 0.23 | 8 | 0% | 0% | 0% | 0% | 100% | 0% | 0% | 100% | 0%
b66c884d-d2b4-43bb-a37c-d93a47539c53 | Asbest | 580 | plastic | Kunststoff | ASBEST | Asbest | 0.23 | 8 | 0% | 0% | 0% | 0% | 100% | 0% | 0% | 100% | 0%
e69bb3c2-22be-4668-9a8a-48799cd36a35 | Eschenholz, Esche | 700 | wood | Holz | HARDWOOD_CALC | Hartholz | 0.024063 | 0.05 | 0% | 0% | 75% | 100% | 100% | 0% | 75% | 0% | 100% | Eschenholz
c5b519c7-781d-44c2-8e3f-5707a1fa819a | Asphalt | 2100 | plastic | Kunststoff | ASPHALT_CALC | Asphalt | 0.009625 | 0 | 0% | 80% | 80% | 0% | 20% | 100% | 80% | 0% | 0%
bf8abd49-855b-442f-924e-c87c1f574297 | Azobe-Holz | 1020 | wood | Holz | HARDWOOD_CALC | Hartholz | 0.024063 | 0.05 | 0% | 0% | 75% | 100% | 100% | 0% | 75% | 0% | 100% | Azobe-Holz
32cf754f-49e5-4810-b0d8-ee5ff7703271 | Bakelit | 1300 | plastic | Kunststoff | [5 empty] | 0% | 75% | 0% | 100% | 0% | 75% | 0% | 100% | Bakeliet
672cfbab-5048-4789-a8d7-124420ef0066 | Ziegelstein | 1450 | stone | Mineralisch | [5 empty] | 0% | 75% | 0% | 100% | 0% | 75% | 0% | 100%
c74c5973-7edd-402f-85c8-110a9925d3e6 | Balsaholz, Balsa | 150 | wood | Holz | SOFTWOOD_CALC | Weichholz | 0.024063 | 0.1 | 0% | 0% | 75% | 100% | 100% | 0% | 75% | 0% | 100% | Balsaholz
2cb17283-6d04-48d5-aead-ce00c8306671 | Basalt | 2850 | stone | Mineralisch |  |  | 0 | 0 | 0% | 0% | 0% | 0% | 100% | 100% | 100% | 0% | 0%
e2d5d43c-004f-4ed3-8d06-8238354c476c | Buchenholz, Buche | 720 | wood | Holz | HARDWOOD_CALC | Hartholz | 0.024063 | 0.05 | 0% | 0% | 75% | 100% | 100% | 0% | 75% | 0% | 100% | Buchenholz
fd8c022f-844c-4153-937e-daf47fac9f46 | Bilinga-Holz | 750 | wood | Holz | HARDWOOD_CALC | Hartholz | 0.024063 | 0.05 | 0% | 0% | 75% | 100% | 100% | 0% | 75% | 0% | 100% | Bilinga-Holz
cdb6ae91-946a-46a9-a028-f8c98082a4a6 | Birkenholz, Birke | 660 | wood | Holz | HARDWOOD_CALC | Hartholz | 0.024063 | 0.05 | 0% | 0% | 75% | 100% | 100% | 0% | 75% | 0% | 100% | Birkenholz
8e2f6bc1-0bb2-4807-aae3-dc970683424e | Hochofenzement | 1450 | stone | Mineralisch | CONCRETE_CALC | Beton | 0.009625 | 0.015 | 0% | 0% | 75% | 0% | 100% | 0% | 75% | 100% | 0% | Hochofenschlackebeton
163caffd-edf6-495e-8828-299c2746dc85 | Messing | 8400 | metal | Metall | MESSING_CALC | Messing berechnet | 0.072188 | 0 | 35% | 40% | 75% | 0% | 60% | 95% | 75% | 0% | 5% | Messing
3be82e05-8953-4a8e-8805-7815bbe063c1 | Ziegel | 1450 | stone | Mineralisch | STONES_CALC | Steine gemischt | 0.009625 | 0.018 | 0% | 40% | 75% | 0% | 60% | 100% | 95% | 0% | 0% | Ziegel
1133fe80-0b21-4bc1-bc47-a6d5f4fa1afa | Mauerwerk | 1700 | stone | Mineralisch | STONES_CALC | Steine gemischt | 0.009625 | 0.018 | 0% | 0% | 75% | 0% | 100% | 0% | 75% | 0% | 100% | Mauerwerk
ffcfd316-c6b1-42ab-87e7-f182b38c2ed6 | Bronze | 8700 | metal | Metall | BRONZE_CALC | Bronze berechnet | 0.072188 | 0 | 35% | 100% | 100% | 0% | 0% | 100% | 100% | 0% | 0%
03279d0d-9d64-4ee6-83de-6b5f37adbbcb | Bitumen | 1050 | plastic | Kunststoff | ASPHALT_CALC | Asphalt | 0.009625 | 0 | 0% | 0% | 75% | 0% | 100% | 0% | 75% | 0% | 100%
c1d7bc2a-3d5c-4c33-b559-f044eb7d851c | Baustein | 2000 | stone | Mineralisch | STONES_CALC | Steine gemischt | 0.009625 | 0.018 | 0% | 0% | 75% | 0% | 100% | 0% | 75% | 0% | 100%
4a90f2a8-a22a-4c7a-ac10-89b4a5b879a3 | Schilfrohr | 130 | organic | Organisch | [5 empty] | 0% | 75% | 100% | 100% | 0% | 75% | 0% | 100% | Schilfrohr
9c89c5eb-131e-448f-9629-59dc5e03df76 | Gusseisen | 7500 | metal | Metall | SC_LME | Stahlschrott LME | 0.072188 | 0 | 0% | 0% | 75% | 0% | 100% | 100% | 100% | 0% | 0% | Gusseisen
b368e991-e335-451a-ac4d-48e75d9df020 | Schaumglas | 165 | plastic | Kunststoff | [5 empty] | 60% | 100% | 0% | 40% | 100% | 95% | 0% | 0%
da156bee-ec1b-4c7b-9c4f-c5d6f9e5a213 | Porenbeton | 850 | stone | Mineralisch | CONCRETE_CALC | Beton | 0.009625 | 0.015 | 0% | 95% | 95% | 0% | 5% | 95% | 95% | 5% | 0%
80334a3d-19eb-4fa1-88c7-0486cade1601 | Zellulose | 50 | organic | Organisch | [5 empty] | 92% | 100% | 0% | 8% | 100% | 95% | 0% | 0%
1fa51387-e8d3-44ea-a4b8-b98037f30154 | Zementstein | 1900 | stone | Mineralisch | [5 empty] | 0% | 75% | 0% | 100% | 0% | 75% | 0% | 100%
3353152a-c1dd-49f6-9166-f9ec9cb69a7d | Zement | 2000 | stone | Mineralisch | STONES_CALC | Steine gemischt | 0.009625 | 0.018 | 0% | 0% | 75% | 0% | 100% | 0% | 75% | 0% | 100% | Zement
95442070-893a-4123-a5af-2868230b2bad | Zementputz | 1900 | stone | Mineralisch | STONES_CALC | Steine gemischt | 0.009625 | 0.018 | 0% | 0% | 75% | 0% | 100% | 0% | 75% | 0% | 100% | Zementputz
e422e038-d632-4e30-8ab5-3c4613d2377f | Zementgebundene Spanplatte | 1200 | wood | Holz | CONCRETE-WOOD_CALC | Holz/Stein berechnet | 0.024063 | 0.1 | 0% | 10% | 75% | 0% | 90% | 100% | 100% | 0% | 0% | Zementgebundene Spanplatte
f4743e26-4176-4fda-aa7f-3645cead3055 | Zementmörtel | 1900 | stone | Mineralisch | STONES_CALC | Steine gemischt | 0.009625 | 0.018 | 0% | 0% | 75% | 0% | 100% | 0% | 75% | 0% | 100% | Zementmörtel
9985ca16-1cc5-43eb-b1a2-2e5421aee7f7 | Keramik | 1600 | stone | Mineralisch | CERAMIC_CALC | Keramik | 0.009625 | 0 | 0% | 60% | 75% | 0% | 40% | 100% | 75% | 0% | 0% | Keramik
fd0095a9-d6f6-4fe8-8760-5325652366bd | Spanplatte | 800 | wood | Holz | B-WOOD_CALC | B-Holz | 0.024063 | 0.1 | 0% | 0% | 75% | 92% | 100% | 0% | 75% | 0% | 100% | Spanplatte
55a2d964-ce4f-4434-8d89-ed604fc11f63 | Chrom | 7190 | metal | Metall |  |  | 0 | 0 | 0% | 100% | 60% | 0% | 0% | 100% | 60% | 0% | 0%
8f01bfef-465e-49d1-981e-bf60e4e6f0be | Ton | 1800 | stone | Mineralisch | STONES_CALC | Steine gemischt | 0.009625 | 0.018 | 0% | 80% | 75% | 0% | 20% | 100% | 80% | 0% | 0% | Ton
a8e5e6e2-02aa-4044-9036-8394def387e9 | Mauerziegel | 1700 | stone | Mineralisch | STONES_CALC | Steine gemischt | 0.009625 | 0.018 | 0% | 20% | 75% | 0% | 80% | 100% | 100% | 0% | 0% | Klostermopp
380dd0f7-e318-4ce2-b938-f927399c9958 | CLT Brettsperrholz | 780 | wood | Holz | [5 empty] | 0% | 75% | 99% | 100% | 0% | 75% | 0% | 100%
1af51105-3dcd-46f4-955f-25d6054dcf37 | Komposit-Stein | 2000 | stone | Mineralisch | [5 empty] | 0% | 75% | 0% | 100% | 0% | 75% | 0% | 100%
1824c12b-aa7b-47fe-a1c5-60f46a538235 | Betonfertigteil | 2300 | stone | Mineralisch | [5 empty] | 45% | 90% | 0% | 55% | 95% | 90% | 5% | 0%
0bc3b26f-3599-4e98-b9cd-0a27020073b4 | Betonblock | 2000 | stone | Mineralisch | CONCRETE_CALC | Beton | 0.009625 | 0.015 | 0% | 45% | 90% | 0% | 55% | 95% | 90% | 5% | 0%
13439b5f-1df5-491d-ae4e-2376c8f89230 | Beton (C45/55) | 2400 | stone | Mineralisch | CONCRETE_CALC | Beton | 0.009625 | 0.015 | 0% | 45% | 90% | 0% | 55% | 95% | 90% | 5% | 0%
1ded074b-5e04-4c72-b251-d17c22c2a5a0 | Beton (C30/35) | 2400 | stone | Mineralisch | CONCRETE_CALC | Beton | 0.009625 | 0.015 | 0% | 45% | 90% | 0% | 55% | 95% | 90% | 5% | 0%
1ffe633a-069b-490a-a813-f56dc37c0bad | Beton | 2300 | stone | Mineralisch | CONCRETE_CALC | Beton | 0.009625 | 0.015 | 0% | 45% | 90% | 0% | 55% | 95% | 90% | 5% | 0%
3747e85d-25b9-4ac2-8359-92e97d6e4db8 | Betonstein | 2000 | stone | Mineralisch | CONCRETE_CALC | Beton | 0.009625 | 0.015 | 0% | 45% | 100% | 0% | 55% | 80% | 100% | 0% | 20% | Betonstein
4ef74be9-50c4-4fbf-a114-57b67a00a27c | Beton (C20/25) | 2400 | stone | Mineralisch | CONCRETE_CALC | Beton | 0.009625 | 0.015 | 0% | 45% | 90% | 0% | 55% | 95% | 90% | 5% | 0%
63a29b83-9aab-43c4-8d5d-8e8cabc6696e | Betongranulat | 2100 | stone | Mineralisch | CONCRETE_CALC | Beton | 0.009625 | 0.015 | 0% | 100% | 90% | 0% | 0% | 100% | 90% | 0% | 0%
6d84d46f-91e5-48ec-baf9-f7f1019be670 | Betonfliese | 2300 | stone | Mineralisch | [5 empty] | 80% | 80% | 0% | 20% | 95% | 80% | 0% | 5%
ff2dbdab-0780-4658-a199-a00c87395dbf | Beton (C30/37) | 2400 | stone | Mineralisch | CONCRETE_CALC | Beton | 0.009625 | 0.015 | 0% | 45% | 90% | 0% | 55% | 95% | 90% | 5% | 0%
baa88795-c2ec-43c3-9350-a997a37e68e8 | Nadelholz - Douglasie | 700 | wood | Holz | [5 empty] | 0% | 75% | 100% | 100% | 0% | 75% | 0% | 100%
e0a90677-0945-44c8-b8b4-bb788666155b | Nadelholz - westliche rote Zeder | 390 | wood | Holz | [5 empty] | 0% | 75% | 100% | 100% | 0% | 75% | 0% | 100%
61319f8f-de51-4431-a3b2-4c579af0c063 | Kupfer | 8900 | metal | Metall | CU_LME | Kupfer LME/WB | 0.072188 | 0 | 35% | 95% | 100% | 0% | 5% | 95% | 100% | 0% | 5% | Kupfer
a2a74627-f8a8-47cc-ac73-22e1de84e839 | Kork | 200 | organic | Organisch | CORK | Kork | 0.024063 | 0.01 | 0% | 25% | 75% | 0% | 75% | 100% | 75% | 0% | 0% | Kork
45ca1d3a-4c70-441e-9356-556b54dc6310 | Baumwolle | 20 | organic | Organisch | [5 empty] | 0% | 75% | 100% | 100% | 0% | 75% | 100% | 0% | Baumwolle
97f187a5-5b28-4b47-8a8a-32f9bb722a4d | Baumwolle schwer | 60 | organic | Organisch | [5 empty] | 0% | 75% | 100% | 100% | 0% | 75% | 0% | 100% | Baumwolle Schwer
96dec77e-90e8-4df8-a671-febf9deeb793 | Laubholz | 780 | wood | Holz | [5 empty] | 0% | 75% | 100% | 100% | 0% | 75% | 0% | 100%
b6b5a123-dcbd-4efa-926b-90241b52e1eb | Laubholz - Meranti | 600 | wood | Holz | [5 empty] | 0% | 75% | 100% | 100% | 0% | 75% | 0% | 100%
f8edd560-cece-4732-ba5b-de6913bd24fa | Laubholz - Okoumé | 450 | wood | Holz | [5 empty] | 0% | 75% | 100% | 100% | 0% | 75% | 0% | 100%
d6588ac7-e858-446c-ba2b-87168346433a | Duramique | 2000 | stone | Mineralisch | CONCRETE_CALC | Beton | 0.009625 | 0.015 | 0% | 0% | 75% | 0% | 100% | 100% | 100% | 0% | 0%
c4e32f01-de61-452d-80b4-65133937f63e | Ebenholz | 1100 | wood | Holz | HARDWOOD_CALC | Hartholz | 0.024063 | 0.05 | 0% | 0% | 75% | 0% | 100% | 0% | 75% | 0% | 100% | Ebenholzholz
84c1a5d2-fcbb-4586-a8db-ddce78769445 | EPDM | 1150 | plastic | Kunststoff | EPDM_CALC | EPDM / Polyethylen | 0.072188 | 0.75 | 0% | 100% | 100% | 0% | 0% | 100% | 100% | 0% | 0%
30ad18f0-9296-4914-ad3d-ff828703f47e | EPS Polystyrol | 30 | plastic | Kunststoff | PS_CALC | Polystyrol | 0.072188 | 0.75 | 0% | 100% | 75% | 0% | 0% | 100% | 75% | 0% | 0% | EPS Polystyrol
e28edae5-f6c7-4ef8-90fa-86a48f9b4a5c | Holzwollemagnesit | 450 | wood | Holz | B-WOOD_CALC | B-Holz | 0.024063 | 0.1 | 0% | 0% | 75% | 99% | 100% | 0% | 75% | 0% | 100% | Holzwolle
ed8c9e9e-f0a1-4f95-9dfb-c208a584e441 | Holzwollezement | 525 | wood | Holz | SOFTWOOD_CALC | Weichholz | 0.024063 | 0.1 | 0% | 0% | 75% | 0% | 100% | 0% | 75% | 0% | 100% | Holzwollezement
ddc2ded5-3c71-4e69-a467-b1e4562e156b | Filz | 140 | organic | Organisch | WOOL_IMF | Wolle | 0.072188 | 0 | 0% | 80% | 75% | 0% | 20% | 80% | 75% | 0% | 20% | Filz
77fa20c0-a808-4e40-a4e4-2682ff1b4bc0 | Holzfaserplatte | 525 | wood | Holz | B-WOOD_CALC | B-Holz | 0.024063 | 0.1 | 0% | 96% | 100% | 0% | 4% | 100% | 100% | 0% | 0% | Faserplatte
30afd090-0b06-416a-9a91-697df9c0ba06 | Faserzement | 1450 | stone | Mineralisch | [5 empty] | 0% | 75% | 0% | 100% | 0% | 75% | 0% | 100%
5b8dfdac-2e32-4ff2-9507-9771abbe785b | Steinplatte | 2700 | stone | Mineralisch | STONES_CALC | Steine gemischt | 0.009625 | 0.018 | 0% | 0% | 75% | 0% | 100% | 100% | 95% | 0% | 0% | Steinplatte
19de8a0f-b439-4d69-a7e1-0cf09d3c2278 | Flachswolle | 35 | organic | Organisch | [5 empty] | 0% | 75% | 0% | 100% | 0% | 75% | 0% | 100%
7c278e6a-93b0-4849-980f-31a08de1d4cf | Bodenfliese (Fliese) | 1700 | stone | Mineralisch | STONES_CALC | Steine gemischt | 0.009625 | 0.018 | 0% | 100% | 80% | 0% | 0% | 100% | 80% | 0% | 0%
90fa46e2-f6f1-455a-bcc2-0aa6e456a65f | Schaumbeton | 1000 | stone | Mineralisch | [5 empty] | 90% | 95% | 0% | 10% | 100% | 95% | 0% | 0%
e9f907a7-0522-41f0-8d7a-96a6403d7b41 | Schaumbeton | 1000 | stone | Mineralisch | CONCRETE_CALC | Beton | 0.009625 | 0.015 | 0% | 90% | 5% | 0% | 10% | 100% | 95% | 0% | 0% | Schaumbeton
59c34fda-5d73-46d5-9ef9-1687295854f2 | Verzinkter Stahl | 7400 | metal | Metall | SC_LME | Stahlschrott LME | 0.072188 | 0 | 0% | 95% | 95% | 0% | 5% | 100% | 95% | 0% | 0% | Verzinkter Stahl
7906631e-2d35-4c95-9bd6-03f72d517046 | Verzinkter Stahl | 7800 | metal | Metall | SC_LME | Stahlschrott LME | 0.072188 | 0 | 0% | 95% | 95% | 0% | 5% | 100% | 95% | 0% | 0%
3a33b542-6899-4ec7-ad1c-4a92896e70f5 | Glaswolle | 17 | glass | Glas | MINERAL-WOOL_CALC | Mineralwolle berechnet | 0.009625 | 0 | 0% | 0% | 75% | 0% | 100% | 0% | 75% | 0% | 100% | Glaswolle
d0bf155d-c0b2-4695-a4e4-344615deb89d | Glas | 2500 | glass | Glas | GLASS_CALC | Flachglas | 0.072188 | 0.2 | 0% | 100% | 75% | 0% | 0% | 75% | 75% | 25% | 0%
3dd707e9-3695-411e-afe7-6f0f5c38e6f4 | Glasierter keramischer Dachziegel | 2000 | stone | Mineralisch | [5 empty] | 0% | 75% | 0% | 100% | 20% | 75% | 0% | 80%
7074b533-9eac-410b-9aa0-daba0f2c9f89 | Gold | 19200 | metal | Metall | GOLD_LBMA | Gold LBMA | 0.072188 | 0 | 35% | 0% | 75% | 0% | 100% | 0% | 75% | 0% | 100%
067eaa56-cfe8-4b36-9e3b-cda3c70a1609 | Granit | 2700 | stone | Mineralisch | STONES_CALC | Steine gemischt | 0.009625 | 0.018 | 0% | 0% | 75% | 0% | 100% | 80% | 75% | 20% | 0%
c0428546-f0fd-4497-b5a5-ab687e656b27 | Kies | 2200 | stone | Mineralisch | GRAVEL_CALC | Kies | 0.009625 | 0 | 0% | 100% | 100% | 0% | 0% | 100% | 100% | 0% | 0% | Kies
8a9b06ab-8e80-4c2e-939a-9a536bf9f811 | Mörtel | 1450 | stone | Mineralisch | [5 empty] | 0% | 75% | 0% | 100% | 100% | 75% | 0% | 0%
a5b746fd-fda0-4a77-9b0c-f5079735a3fe | Gipskarton | 900 | stone | Mineralisch | GYPSUM-WOOD_CALC | Gips/Holz berechnet | 0.009625 | 0 | 0% | 100% | 75% | 0% | 0% | 0% | 75% | 0% | 100%
a9d0ea6a-36dc-433c-8012-1444ccd56f10 | Hardboard | 1000 | wood | Holz | B-WOOD_CALC | B-Holz | 0.024063 | 0.1 | 0% | 0% | 75% | 0% | 100% | 0% | 75% | 0% | 100% | Hartfaserplatte
8c893344-a8e1-413d-91d0-4d2e3075b4cb | Stein | 2500 | stone | Mineralisch | STONES_CALC | Steine gemischt | 0.009625 | 0.018 | 0% | 0% | 75% | 0% | 100% | 100% | 95% | 0% | 0% | Stein
dade2705-5422-46c6-9dbe-2bae9d1dbbe7 | Hartholz | 800 | wood | Holz | HARDWOOD_CALC | Hartholz | 0.024063 | 0.05 | 0% | 0% | 75% | 100% | 100% | 50% | 100% | 0% | 50% | Hartholz
c7c523c0-6ed5-45f6-8bda-879f79427aa0 | HDPE Polyethylen | 960 | plastic | Kunststoff | HDPE | HDPE extr. / HDPE spg. | 0.072188 | 0.75 | 0% | 100% | 100% | 0% | 0% | 100% | 75% | 0% | 0%
77586808-0032-4791-a7e4-028e88ca277e | Hanf | 30 | organic | Organisch | [5 empty] | 0% | 75% | 100% | 100% | 100% | 100% | 0% | 0% | Hanf
fd4ace84-52d3-4718-b16e-1f4cda8b08b3 | Holonit | 1850 | stone | Mineralisch | STONES_CALC | Steine gemischt | 0.009625 | 0.018 | 0% | 0% | 75% | 0% | 100% | 0% | 75% | 0% | 100%
ffa7cb45-e08e-4a60-9a61-1cc6b278e2a2 | HPL | 1430 | wood | Holz | [5 empty] | 10% | 75% | 0% | 90% | 10% | 75% | 0% | 90% | Hochdruck-Laminat
a4c619b3-4528-45e7-a733-11da63fddfc4 | Hybridmörtel | 1750 | stone | Mineralisch | STONES_CALC | Steine gemischt | 0.009625 | 0.018 | 0% | 0% | 75% | 0% | 100% | 0% | 75% | 100% | 0% | Bastardmörser
06f9eef1-a42d-442a-8e2c-c2c389fb6850 | Feldbrandziegel | 1800 | stone | Mineralisch | STONES_CALC | Steine gemischt | 0.009625 | 0.018 | 0% | 0% | 75% | 0% | 100% | 50% | 75% | 0% | 50% | Ijsselstein
936f29fe-07fa-4110-992c-cbb1e6e4545b | Eisen | 7800 | metal | Metall | SC_LME | Stahlschrott LME | 0.072188 | 0 | 0% | 100% | 95% | 0% | 0% | 100% | 90% | 0% | 0% | Eisen
5efd6289-08cd-479e-b90e-9146c494f09f | Laminat | 750 | plastic | Kunststoff | [5 empty] | 0% | 75% | 0% | 100% | 90% | 75% | 0% | 10% | Laminat
18ec4d54-604d-496b-9697-ff487c98e48d | Lärchenholz, Lärche | 800 | wood | Holz | SOFTWOOD_CALC | Weichholz | 0.024063 | 0.1 | 0% | 0% | 75% | 100% | 100% | 0% | 75% | 0% | 100% | Lärchenholz
111bab91-acf1-41ce-bde3-f7606792bf16 | LDPE Polyethylen | 930 | plastic | Kunststoff | LDPE-Pol_CALC | LDPE Polyethylen | 0.072188 | 0.75 | 0% | 80% | 75% | 0% | 20% | 100% | 75% | 0% | 0%
08843320-665d-452e-bea0-a834cc25b36e | Blei | 11300 | metal | Metall | PB_LME | Blei LME/WB | 0.072188 | 0 | 35% | 0% | 75% | 0% | 100% | 0% | 75% | 0% | 100% | Leitung
24d977cb-efb2-43e6-9ba3-18eaf749629f | Kalk | 1400 | stone | Mineralisch | [5 empty] | 80% | 75% | 0% | 20% | 80% | 75% | 20% | 0%
798c9899-2cfc-4e12-bccf-5a8d799f7b62 | Kalkputz | 1600 | stone | Mineralisch | STONES_CALC | Steine gemischt | 0.009625 | 0.018 | 0% | 0% | 75% | 0% | 100% | 0% | 75% | 100% | 0% | Kalkputz
8b594c61-69a3-4893-bc03-4ee365e46bdf | Kalksandstein | 1900 | stone | Mineralisch | STONES_CALC | Steine gemischt | 0.009625 | 0.018 | 0% | 0% | 75% | 0% | 100% | 0% | 75% | 0% | 100% | Kalksandstein
c4c804e6-09b3-46f3-b609-53c8aa36b279 | Kalkstein | 2250 | stone | Mineralisch | STONES_CALC | Steine gemischt | 0.009625 | 0.018 | 0% | 0% | 75% | 0% | 100% | 0% | 75% | 0% | 100% | Kalkstein
9e3a88f0-4d27-4441-9363-202f3c5289ba | Linoleum | 1200 | plastic | Kunststoff | [5 empty] | 25% | 75% | 69% | 75% | 100% | 100% | 0% | 0%
9a7bdf24-85c7-49c9-ab80-ec90043e5648 | Mahagoni | 650 | wood | Holz | HARDWOOD_CALC | Hartholz | 0.024063 | 0.05 | 0% | 0% | 75% | 100% | 100% | 0% | 75% | 0% | 100%
14531be6-46dd-4019-a6a9-d83cc326609f | Marmor | 2800 | stone | Mineralisch | STONES_CALC | Steine gemischt | 0.009625 | 0.018 | 0% | 0% | 75% | 0% | 100% | 100% | 100% | 0% | 0% | Marmor
2c30b50b-4711-49ae-811e-6ff54272fa37 | Marmoleum | 1200 | organic | Organisch | [5 empty] | 25% | 75% | 69% | 75% | 100% | 100% | 0% | 0%
489ceb27-1a8f-4256-b209-4fb1c3be5c55 | Marmor | 1200 | organic | Organisch | [5 empty] | 0% | 75% | 0% | 100% | 100% | 75% | 0% | 0%
b9e340d9-bee8-42bf-9bab-71590abebbc2 | MDF | 750 | wood | Holz | B-WOOD_CALC | B-Holz | 0.024063 | 0.1 | 0% | 0% | 75% | 86% | 100% | 0% | 75% | 0% | 100%
a485a032-c297-429e-9f4d-4bcff2d0e7d4 | Metisse | 25 | organic | Organisch | [5 empty] | 0% | 75% | 0% | 100% | 0% | 75% | 0% | 100%
7e391c5c-33ca-47d3-b13d-b5fa460781d4 | Mineralwolle | 18 | stone | Mineralisch | MINERAL-WOOL_CALC | Mineralwolle berechnet | 0.009625 | 0 | 0% | 60% | 75% | 0% | 40% | 100% | 75% | 0% | 0% | Mineralwolle
8a0bdc11-4dc2-4bc9-95de-c500fd090f8b | Spiegelglas, Spionglas | 2500 | glass | Glas | [5 empty] | 0% | 75% | 0% | 100% | 100% | 95% | 0% | 0%
6c6d5576-35a3-4de3-8ca7-d858d289fc2d | Mischgranulat | 1800 | stone | Mineralisch | STONES_CALC | Steine gemischt | 0.009625 | 0.018 | 0% | 0% | 75% | 0% | 100% | 0% | 75% | 0% | 100% | Mischgranulat
d2f43888-84f3-463e-b3c0-3e1c462b14f0 | Lehm | 1600 | stone | Mineralisch | STONES_CALC | Steine gemischt | 0.009625 | 0.018 | 0% | 0% | 75% | 3% | 100% | 100% | 100% | 0% | 0% | Lehm
6e75411f-265b-4341-bc35-bf943805ce48 | Mehrfachverglasung | 2500 | glass | Glas | [5 empty] | 0% | 75% | 0% | 100% | 100% | 75% | 0% | 0%
98a3e0e8-3cb1-4ef7-a519-aa035a2eb2a2 | Naturkautschuk | 910 | plastic | Kunststoff | RUBBER | Gummi | 0.072188 | 0 | 0% | 0% | 75% | 100% | 100% | 100% | 75% | 0% | 0% | Naturkautschuk
3e073297-7946-4dd6-ba27-2d2a328c928d | Naturstein | 2650 | stone | Mineralisch | STONES_CALC | Steine gemischt | 0.009625 | 0.018 | 0% | 0% | 75% | 0% | 100% | 100% | 100% | 0% | 0% | Naturstein
9b1704ae-696e-47f9-9079-c5f526396b1e | Neopren | 1250 | plastic | Kunststoff | [5 empty] | 0% | 75% | 0% | 100% | 0% | 75% | 0% | 100%
54894747-465a-4d13-babb-67e5a39a2ca5 | Eichenholz, Eiche | 720 | wood | Holz | HARDWOOD_CALC | Hartholz | 0.024063 | 0.05 | 0% | 0% | 75% | 100% | 100% | 0% | 75% | 0% | 100% | Eichenholz
01125d8e-0751-4403-8731-2e5105e62b40 | Opak- und Opalglas | 2500 | glass | Glas | [5 empty] | 100% | 100% | 0% | 0% | 100% | 100% | 0% | 0%
dc7beb34-3574-4631-9796-dd07635dea1c | Oregon-Kiefer | 700 | wood | Holz | SOFTWOOD_CALC | Weichholz | 0.024063 | 0.1 | 0% | 0% | 75% | 100% | 100% | 0% | 75% | 0% | 100% | Oregon-Kiefer
457db083-f97d-4c9a-b2b8-956e4ed58339 | OSB | 650 | wood | Holz | B-WOOD_CALC | B-Holz | 0.024063 | 0.1 | 0% | 0% | 75% | 93% | 100% | 0% | 75% | 0% | 100%
1647d740-d930-4b31-8deb-ad9b4229b364 | Papier | 950 | organic | Organisch | [5 empty] | 64% | 75% | 33% | 36% | 100% | 75% | 0% | 0%
31c6f798-2f13-4047-aacc-528dd998b13c | Papierflocken | 50 | organic | Organisch | [5 empty] | 64% | 75% | 33% | 36% | 100% | 75% | 0% | 0%
b50ffc98-696a-4025-8036-a9d14463a2b3 | Papierbeton | 1200 | organic | Organisch | [5 empty] | 0% | 75% | 0% | 100% | 0% | 75% | 0% | 100%
758760b1-5976-4469-8d9e-0fcfbef2c1a3 | Pinienholz; Pinie | 550 | wood | Holz | SOFTWOOD_CALC | Weichholz | 0.024063 | 0.1 | 0% | 0% | 75% | 100% | 100% | 0% | 75% | 0% | 100% | Weichholz
d258ef43-d635-4ec0-9cdb-d8c191eeaf88 | Kiefernholz, Kiefer | 540 | wood | Holz | SOFTWOOD_CALC | Weichholz | 0.024063 | 0.1 | 0% | 0% | 75% | 100% | 100% | 0% | 75% | 0% | 100% | Kiefernholz
e0c0dfea-cd5f-4485-9ab0-ba081d62d0e2 | Kiefernholz | 540 | wood | Holz | SOFTWOOD_CALC | Weichholz | 0.024063 | 0.1 | 0% | 0% | 75% | 100% | 100% | 0% | 75% | 0% | 100%
eb5a9ab4-3933-44b8-87e8-dea9bbfe67e8 | Kiefernholz, Kiefer | 460 | wood | Holz | SOFTWOOD_CALC | Weichholz | 0.024063 | 0.1 | 0% | 0% | 75% | 0% | 100% | 0% | 75% | 0% | 100% | Brennholz
b06dfe10-2a7b-447f-9af1-5cf1c805fc9e | PIR Polyisocyanurat | 30 | plastic | Kunststoff | [5 empty] | 50% | 75% | 0% | 50% | 100% | 75% | 0% | 0%
de6a8710-86a8-47c2-b568-7c4403239e63 | Gips | 1800 | stone | Mineralisch | GYPSUM_CALC | Gips | 0.009625 | 0.015 | 0% | 80% | 75% | 0% | 20% | 95% | 75% | 0% | 5%
f6fadcd0-1535-481c-9595-050db820b717 | Gipsblock | 1100 | stone | Mineralisch | GYPSUM_CALC | Gips | 0.009625 | 0.015 | 0% | 95% | 75% | 0% | 5% | 95% | 75% | 5% | 0% | Gipsblock
7d063b64-13b4-4df2-95cb-8d16f720ab90 | Gipskarton | 1100 | stone | Mineralisch | GYPSUM_CALC | Gips | 0.009625 | 0.015 | 0% | 100% | 75% | 0% | 0% | 80% | 75% | 0% | 20%
9a3764c9-dc8d-4553-89a5-b246bc1ffe90 | Gipszement | 1900 | stone | Mineralisch | STONES_CALC | Steine gemischt | 0.009625 | 0.018 | 0% | 80% | 75% | 0% | 20% | 80% | 75% | 0% | 20% | Gipskleber Zement
cc914fe6-f798-456b-8f08-94d4854690e9 | Kunststoff | 1700 | plastic | Kunststoff | [5 empty] | 0% | 75% | 0% | 100% | 0% | 75% | 0% | 100%
83e0637f-c120-4d21-aee2-304eac4f35f1 | Platin | 21500 | metal | Metall | PLAT_LPPM | Platin LPPM | 0.072188 | 0 | 35% | 0% | 75% | 0% | 100% | 0% | 75% | 0% | 100%
30a82829-7e52-43f6-8f08-bd08c04ee343 | Plexiglas | 1000 | plastic | Kunststoff | PMMA | PMMA klar | 0.072188 | 0.75 | 0% | 100% | 95% | 0% | 0% | 100% | 95% | 0% | 0%
395a19cf-3314-4424-94a1-da89a4131065 | Sperrholz | 750 | wood | Holz | B-WOOD_CALC | B-Holz | 0.024063 | 0.1 | 0% | 0% | 75% | 0% | 100% | 0% | 75% | 0% | 100% | Sperrholz
ac9f18e5-7e33-4c3c-beb7-72a8ff93bb8a | Sperrholz | 700 | wood | Holz | B-WOOD_CALC | B-Holz | 0.024063 | 0.1 | 0% | 0% | 75% | 0% | 100% | 0% | 75% | 0% | 100%
bfa87f30-b472-4649-a3ea-99fafc8288ec | Polyamid (PA) | 1010 | plastic | Kunststoff | [5 empty] | 0% | 75% | 0% | 100% | 100% | 95% | 0% | 0%
80a0c493-511c-44eb-b592-b8462cae33f2 | Polycarbonat | 1200 | plastic | Kunststoff | PC | PC klar | 0.072188 | 0.75 | 0% | 0% | 75% | 0% | 100% | 0% | 75% | 0% | 100%
253cd151-c788-4b6a-8c2a-3ea2ee539ebe | Polyesterplatte | 1200 | plastic | Kunststoff | [5 empty] | 100% | 80% | 0% | 0% | 100% | 80% | 0% | 0%
643c185f-3a58-4f02-a179-9d01935e1e23 | Polyester | 1380 | plastic | Kunststoff | [5 empty] | 100% | 75% | 0% | 0% | 100% | 75% | 0% | 0%
7573697a-c1b6-42a4-a756-b9062c4972e5 | Polyesterharz | 1400 | plastic | Kunststoff | LLDPE | LLDPE-Folie | 0.072188 | 0.75 | 0% | 100% | 75% | 0% | 0% | 100% | 75% | 0% | 0% | Polyesterharz
834c3cd7-0f90-4193-b034-c199da5ce75d | Polyethylen | 935 | plastic | Kunststoff | EPDM_CALC | EPDM / Polyethylen | 0.072188 | 0.75 | 0% | 0% | 75% | 0% | 100% | 100% | 75% | 0% | 0%
ac023fe4-2567-4ef5-97bd-aa4fa3f629b9 | Polylactid PLA | 1250 | organic | Organisch | [5 empty] | 0% | 75% | 0% | 100% | 100% | 75% | 0% | 0%
956624b0-322f-4704-95f7-642ecada7466 | Polymethylacrylat | 1200 | plastic | Kunststoff | LLDPE | LLDPE-Folie | 0.072188 | 0.75 | 0% | 100% | 75% | 0% | 0% | 100% | 75% | 0% | 0% | Polymethylacrylat
2a5b0f4b-fca2-40d1-a5e9-e762b58fdc42 | Pappelholz, Pappel | 500 | wood | Holz | HARDWOOD_CALC | Hartholz | 0.024063 | 0.05 | 0% | 0% | 75% | 100% | 100% | 0% | 75% | 0% | 100% | Pappelholz
ddf28fc1-e74c-4608-8064-f302ab8ed851 | Porzellan | 2000 | stone | Mineralisch | [5 empty] | 70% | 75% | 0% | 30% | 100% | 95% | 0% | 0%
5051da1d-21cf-4ffa-9b4c-9cca19294579 | Hohlwandziegel | 1350 | stone | Mineralisch | STONES_CALC | Steine gemischt | 0.009625 | 0.018 | 0% | 40% | 75% | 0% | 60% | 100% | 95% | 0% | 0% | Poriso-Stein
dc733304-78d9-460b-a984-1d2cbf5bd52c | Offenporiger Asphalt | 2150 | plastic | Kunststoff | ASPHALT_CALC | Asphalt | 0.009625 | 0 | 0% | 50% | 75% | 0% | 50% | 50% | 75% | 50% | 0%
c767ab73-895c-4a94-ae37-c10febfb96aa | PP Polypropylen | 900 | plastic | Kunststoff | PP-Homo | PP Homopolymer | 0.072188 | 0.75 | 0% | 100% | 95% | 0% | 0% | 100% | 95% | 0% | 0% | Polypropylen
b0872b00-18fd-49d5-a29e-8515123322a1 | PU Polyurethanschaumstoff | 70 | plastic | Kunststoff | [5 empty] | 0% | 75% | 0% | 100% | 50% | 75% | 50% | 0% | PU-Schaumstoff | Polyurethanschaumstoff
0b5627f8-af89-4263-9823-5c412fec4153 | Bimsstein | 400 | stone | Mineralisch | STONES_CALC | Steine gemischt | 0.009625 | 0.018 | 0% | 0% | 75% | 0% | 100% | 100% | 90% | 0% | 0% | Bimsstein
1a8edc5a-e07c-49f3-a374-32655176279d | Bimsstein | 1050 | stone | Mineralisch | STONES_CALC | Steine gemischt | 0.009625 | 0.018 | 0% | 0% | 75% | 0% | 100% | 100% | 90% | 0% | 0%
37a1fd25-ba7d-4131-a854-b7925f473382 | PVC Polyvinylchlorid | 1200 | plastic | Kunststoff | PVC | PVC (Polyvinylchlorid) | 0.072188 | 0.75 | 0% | 80% | 75% | 0% | 20% | 80% | 75% | 0% | 20%
02741e0c-589b-4df8-a483-4a42e9571f07 | Quarzit | 2700 | stone | Mineralisch | [5 empty] | 0% | 75% | 0% | 100% | 100% | 75% | 0% | 0%
6cbd97a8-c557-49ae-be77-612349094f7d | Rohholz | 780 | wood | Holz | [5 empty] | 0% | 75% | 100% | 100% | 0% | 75% | 0% | 100%
3a2f81ae-cabd-4d15-8513-8e7dfb5c6e38 | Stahlbeton | 2400 | stone | Mineralisch | CONCRETE-A_CALC | Stahlbeton berechnet | 0.009625 | 0 | 0% | 79% | 95% | 0% | 21% | 79% | 95% | 0% | 21%
be6a523e-7e6b-44a5-a869-1bca3a14c8b7 | Betonstahl B500 | 7800 | metal | Metall | [5 empty] | 100% | 100% | 0% | 0% | 100% | 100% | 0% | 0% | Betonstahl B500
f452f40d-072a-4c7e-a1af-8410a345f395 | Betonstahl B500A | 7800 | metal | Metall | [5 empty] | 100% | 100% | 0% | 0% | 100% | 100% | 0% | 0%
3f01ad43-875c-4ae2-93e4-e256a69162bf | Resol Hartschaum | 45 | plastic | Kunststoff | [5 empty] | 0% | 75% | 0% | 100% | 0% | 75% | 0% | 100% | Dekorativer Schaumstoff
6a814f46-c858-4cb4-ac90-df0f23652f35 | Bimsbetonstein | 750 | stone | Mineralisch | STONES_CALC | Steine gemischt | 0.009625 | 0.018 | 0% | 100% | 80% | 0% | 0% | 100% | 100% | 0% | 0% | Rhenisch brick | Treibstein
2a9fe0d7-2a16-4347-9a60-12cdb1d13545 | Robinienholz, Robinie | 700 | wood | Holz | HARDWOOD_CALC | Hartholz | 0.024063 | 0.05 | 0% | 0% | 75% | 100% | 100% | 100% | 75% | 0% | 0% | Robinienholz
f86452c4-4100-4135-bab3-5dadb9043b4d | Steinwolle | 57 | stone | Mineralisch | STONES_CALC | Steine gemischt | 0.009625 | 0.018 | 0% | 50% | 75% | 0% | 50% | 100% | 95% | 0% | 0% | Steinwolle
3ba52b5b-4d55-467a-98ab-eb64f0a6e6cd | Dachziegel | 2300 | stone | Mineralisch | STONES_CALC | Steine gemischt | 0.009625 | 0.018 | 0% | 100% | 80% | 0% | 0% | 100% | 80% | 0% | 0% | Dachziegel
b00f48f9-2f56-48c2-8663-ddee83a69230 | Gummifliese | 1500 | organic | Organisch | RUBBER | Gummi | 0.072188 | 0 | 0% | 0% | 75% | 0% | 100% | 0% | 75% | 0% | 100%
f1969fe3-305b-4bd7-920f-2a695a6d0359 | Sicherheitsglas | 2500 | glass | Glas | [5 empty] | 0% | 75% | 0% | 100% | 100% | 100% | 0% | 0%
75b7db58-c300-472c-b9d9-db6f5d75d94b | Sandzement | 2575 | stone | Mineralisch | CONCRETE_CALC | Beton | 0.009625 | 0.015 | 0% | 80% | 75% | 0% | 20% | 100% | 95% | 0% | 0% | Sandzement
790eaddc-fc89-4ba9-86c8-ee238e2015db | Sand | 2200 | stone | Mineralisch | SAND_CALC | Sand | 0.072188 | 0 | 0% | 100% | 75% | 0% | 0% | 100% | 75% | 0% | 0% | Sand
bc8455ff-9ded-4be9-b075-d9de460ef4dd | Sandstein | 2600 | stone | Mineralisch | STONES_CALC | Steine gemischt | 0.009625 | 0.018 | 0% | 100% | 100% | 0% | 0% | 100% | 100% | 0% | 0% | Sandstein
85e1c85e-f33d-4777-b4c3-86e06cc7d24f | Gerüstholz | 460 | wood | Holz | SOFTWOOD_CALC | Weichholz | 0.024063 | 0.1 | 0% | 0% | 75% | 100% | 100% | 0% | 75% | 0% | 100% | Gerüstholz
ae24051f-1d7c-4186-b5e2-b3544dfdf288 | Schafwolle | 2 | organic | Organisch | [5 empty] | 0% | 75% | 100% | 100% | 100% | 90% | 0% | 0%
cfccf84f-3dc8-4605-bfab-f61f6a1ffa5d | Silikon | 1300 | plastic | Kunststoff | [5 empty] | 0% | 75% | 0% | 100% | 0% | 75% | 0% | 100%
3ac23ef7-3a68-4992-9f8f-e0cc9b4406ec | Silber | 10500 | metal | Metall | SILVER_LBMA | Silber LBMA | 0.072188 | 0 | 35% | 80% | 95% | 0% | 20% | 100% | 95% | 0% | 0% | Silber
638ca238-5bc1-4d30-ac83-200cf4510533 | Schiefer | 2400 | stone | Mineralisch | [5 empty] | 0% | 75% | 0% | 100% | 0% | 75% | 0% | 100%
bac3f842-ec3d-4769-ad2c-43e227e4a5c2 | Schiefer | 2400 | stone | Mineralisch | STONES_CALC | Steine gemischt | 0.009625 | 0.018 | 0% | 0% | 75% | 0% | 100% | 100% | 95% | 0% | 0% | Schiefer
7f7b7940-af04-406f-a250-2c5abb3fb5bc | Erde | 2000 | organic | Organisch | SAND_CALC | Sand | 0.072188 | 0 | 0% | 0% | 75% | 0% | 100% | 0% | 75% | 100% | 0% | Soil Erde
93419beb-0a88-4a92-8db1-5e49e154f08c | Lötzinn | 7300 | metal | Metall | [5 empty] | 0% | 75% | 0% | 100% | 0% | 75% | 0% | 100%
bf57d407-a711-41cb-b649-19d8f503aedb | Splitt | 1600 | organic | Organisch | [5 empty] | 100% | 95% | 0% | 0% | 100% | 95% | 0% | 0%
a9071950-aaa2-4186-9782-8434060f240e | Edelstahl (Edelstahl) | 7930 | metal | Metall | SC_LME | Stahlschrott LME | 0.072188 | 0 | 0% | 100% | 90% | 0% | 0% | 100% | 90% | 0% | 0% | Edelstahl
a139af0c-942a-4661-a3e5-b98634a5a8c9 | Stahl, lackiert | 7800 | metal | Metall | [5 empty] | 95% | 95% | 0% | 5% | 95% | 95% | 0% | 5%
b4b3c946-6de9-4fb8-832e-a165d2d07e4e | Stahl, verchromt | 7800 | metal | Metall | [5 empty] | 95% | 95% | 0% | 5% | 100% | 95% | 0% | 0%
ce9bda75-bdd1-4417-8018-43165fa3bd93 | Stahl, behandelt | 7800 | metal | Metall | [5 empty] | 100% | 95% | 0% | 0% | 100% | 95% | 0% | 0%
e6bc4da6-39dd-49c8-b78c-b6ddf6646d7a | Stahl, beschichtet | 7800 | metal | Metall | [5 empty] | 100% | 95% | 0% | 0% | 95% | 95% | 0% | 5%
400c7deb-2be6-4c55-ac72-e1a0278bb0c8 | Stahl | 7800 | metal | Metall | SC_LME | Stahlschrott LME | 0.072188 | 0 | 0% | 100% | 95% | 0% | 0% | 100% | 95% | 0% | 0% | Stahl
e7ebfbcb-dc70-47ad-8cb5-76ab76096ce0 | Stahllegierung, Cortenstahl | 7800 | metal | Metall | [5 empty] | 100% | 95% | 0% | 0% | 100% | 95% | 0% | 0%
d2cba38c-bad5-44fe-9296-e88db8ea9685 | Stroh | 150 | organic | Organisch | [5 empty] | 0% | 75% | 100% | 100% | 0% | 75% | 0% | 100%
97e86bc4-ee4b-49c6-9bec-56a67ce04660 | Baustahl | 7800 | metal | Metall | SC_LME | Stahlschrott LME | 0.072188 | 0 | 0% | 100% | 100% | 0% | 0% | 100% | 100% | 0% | 0% | Baustahl
d17f6212-b0e9-479a-b423-e9bb033f39e0 | Gipsputz | 1300 | stone | Mineralisch | GYPSUM_CALC | Gips | 0.009625 | 0.015 | 0% | 70% | 75% | 0% | 30% | 50% | 75% | 0% | 50% | Putz | Gipsputz
f0be74a1-8494-42ee-aad1-b66edcd3afb5 | Teakholz, Teak | 870 | wood | Holz | HARDWOOD_CALC | Hartholz | 0.024063 | 0.05 | 0% | 0% | 75% | 100% | 100% | 0% | 75% | 0% | 100% | Teakholz
ee12ab9e-f160-4397-8ea6-1644657017e1 | Tränenblech | 7500 | metal | Metall | AA_LME | Aluminiumlegierung LME | 0.072188 | 0 | 35% | 100% | 95% | 0% | 0% | 100% | 95% | 0% | 0%
a28445fd-5d78-427d-b827-323405c6903a | Fliesen | 2000 | stone | Mineralisch | CERAMIC_CALC | Keramik | 0.009625 | 0 | 0% | 90% | 75% | 0% | 10% | 90% | 75% | 0% | 10%
1a6380d0-4f1b-4dbb-bf57-74ebd7b08487 | Zinn | 7300 | metal | Metall | TN_LME | Zinn LME/WB | 0.072188 | 0 | 35% | 95% | 95% | 0% | 5% | 95% | 95% | 0% | 5% | Zinn
c32b1f4e-c2fd-4a73-ab89-6e4800f51c40 | Titan | 4600 | metal | Metall | [5 empty] | 0% | 75% | 0% | 100% | 0% | 75% | 0% | 100%
24c310db-35ff-43bc-ae50-11baab0c0012 | TPA Thermoplastische Polyamide | 960 | plastic | Kunststoff | [5 empty] | 100% | 95% | 0% | 0% | 100% | 95% | 0% | 0%
fb4629c6-7309-42ab-99c6-bb17d1c84a34 | TPE-E Thermoplastische Polyester-Elastomere | 1120 | plastic | Kunststoff | [5 empty] | 90% | 95% | 0% | 10% | 100% | 95% | 0% | 0% | Thermoplastischer
c253305b-1bf0-4d90-9370-12135edf3a56 | TPU Thermoplastische Polyurethane | 1050 | plastic | Kunststoff | [5 empty] | 90% | 95% | 0% | 10% | 100% | 95% | 0% | 0%
a4d66dfc-69c0-4544-9671-f6d79c180093 | Trachyt | 2450 | stone | Mineralisch | [5 empty] | 0% | 75% | 0% | 100% | 100% | 80% | 0% | 0%
a8f97060-4ab9-4714-8533-fa7e29c1f2a1 | Lichtdurchlässiges Glas | 2500 | glass | Glas | [5 empty] | 0% | 75% | 0% | 100% | 100% | 75% | 0% | 0%
8a63653e-4189-4164-9fae-b962d8fa9baa | Durchsichtiges Glas | 2500 | glass | Glas | [5 empty] | 100% | 100% | 0% | 0% | 100% | 100% | 0% | 0%
60f54b91-c6a6-4070-92d2-19d30aaacd01 | trap | 1900 | stone | Mineralisch | [5 empty] | 0% | 75% | 0% | 100% | 0% | 75% | 0% | 100%
fdad25bc-51ed-445e-96b1-fe5eb28ca3e4 | Trespa Hochdruck-Schichtpressstoffplatten HPL | 950 | plastic | Kunststoff | B-WOOD_CALC | B-Holz | 0.024063 | 0.1 | 0% | 10% | 75% | 0% | 90% | 10% | 75% | 0% | 90%
bf2111c3-38d6-4564-8e25-a332ac26dd84 | Unbewehrter Beton | 2300 | stone | Mineralisch | CONCRETE_CALC | Beton | 0.009625 | 0.015 | 0% | 45% | 90% | 0% | 55% | 95% | 90% | 5% | 0% | Unbewehrter Beton
8fa9a98a-bfcd-48d7-980e-258a28f277d0 | Verglaster keramischer Ziegel | 2000 | stone | Mineralisch | [5 empty] | 60% | 75% | 0% | 40% | 100% | 75% | 0% | 0%
9a5f6a01-d0a7-46be-bd85-37f7ca69918d | Verglaste Keramikfliese | 2000 | stone | Mineralisch | [5 empty] | 60% | 75% | 0% | 40% | 100% | 75% | 0% | 0%
3abab875-cf7f-48d3-b0a5-9205a8138efa | Schweißgewebe | 7300 | metal | Metall | [5 empty] | 80% | 75% | 0% | 20% | 100% | 95% | 0% | 0%
846e85b7-b19f-482e-977b-b3070403eebd | Fensterbankstein | 1850 | stone | Mineralisch | STONES_CALC | Steine gemischt | 0.009625 | 0.018 | 0% | 0% | 75% | 0% | 100% | 50% | 75% | 50% | 0%
5e053682-0ad1-4919-a187-854aaadf3711 | Holz, schichtweise verleimt, generisch | 750 | wood | Holz | [5 empty] | 0% | 75% | 98% | 100% | 0% | 75% | 0% | 100%
1a038491-5cf2-41a1-a4a5-f031eb7380a0 | Holzfaserzement | 500 | wood | Holz | [5 empty] | 96% | 75% | 0% | 4% | 100% | 75% | 0% | 0%
33214375-5eb2-45d1-a82b-a6bb49bc5f00 | Holzwolle-Zementplatte | 525 | wood | Holz | [5 empty] | 0% | 75% | 99% | 100% | 0% | 75% | 0% | 100%
77245d11-6437-4bc8-acc1-b1402c3346e6 | Holzfaser (Isolierung) | 250 | organic | Organisch | [5 empty] | 96% | 75% | 0% | 4% | 100% | 75% | 0% | 0%
7a442d49-22cd-4da2-85dd-91dce7a34ad6 | Holz | 780 | wood | Holz | B-WOOD_CALC | B-Holz | 0.024063 | 0.1 | 0% | 0% | 75% | 99% | 100% | 0% | 75% | 0% | 100% | Holz
bfc5e3e4-c978-45ea-896f-2fade876f7b3 | Holzwolle (Isolierung) | 350 | organic | Organisch | [5 empty] | 0% | 75% | 0% | 100% | 0% | 75% | 0% | 100%
5e89c3c2-000e-4cb5-a054-be01afb7d21e | XPS Polystyrol | 37 | plastic | Kunststoff | PS_CALC | Polystyrol | 0.072188 | 0.75 | 0% | 0% | 75% | 0% | 100% | 0% | 75% | 0% | 100% | Polystyrol
049bb0d7-ed9b-4544-81a7-4717ec4b2044 | Zink | 7200 | metal | Metall | ZI_LME | Zink LME/WB | 0.072188 | 0 | 35% | 100% | 95% | 0% | 0% | 100% | 95% | 0% | 0%

## Pricesets
Priceset ID | Name | Beschreibung
PLAT_LPPM | Platin LPPM | Platinpreise vom Londoner Platin- & Palladiummarkt.
ABS-n | ABS natur | ABS natural Primärrohstoff.
BRONZE_CALC | Bronze berechnet | Bronze, berechnet aus den Sets 'Kupfer LME/WB' (80%) und 'Zinn LME/WB' (20%).
STEELSCRAB_CALC | Stahlschrott (beendet am 4. April 2017) | Stahlbarrenpreise vom London Metal Exchange ohne Herstellungskosten.
GLASS_FRED | Flachglas-Index FRED | Erzeugerpreisindex nach Ware für Flachglas aus Federal Reserve Economic Data.
ZI_LME | Zink LME/WB | Zinkpreise von London Metal Exchange (seit 2012) und Weltbank Global Economic Monitor Commodities (vor 2012).
FM_LME | Stahlbarren LME (storniert am 4. April 2017) | Preise für Stahlknüppel von der Londoner Metallbörse.
GOLD_LBMA | Gold LBMA | Goldpreise vom Londoner Edelmetallmarktverband (London Bullion Market Association).
PALL_LPPM | Palladium LME/WB | Palladiumpreise vom London Platinum & Palladium Market.
CO_LME | Kobalt LME | Kobaltpreise vom Londoner Metall Exchange
PB_LME | Blei LME/WB | Bleipreise von London Metal Exchange (seit 2012) und Weltbank Global Economic Monitor Commodities (vor 2012).
WOOL_IMF | Wolle | Wolle, 23 Mikron, Australian Wool Exchange Spot-Notierung von www.opendataforafrica.org.
NA_LME | NASAAC LME | NASAAC (North American Special Aluminum Alloy Contract) Preise von der London Metal Exchange.
MESSING_CALC | Messing berechnet | Messing, berechnet aus den Sätzen 'Kupfer LME/WB' (60%) und 'Zink LME/WB' (40%).
GLASS_CALC | Flachglas | Erzeugerpreisindex nach Rohstoffen für Flachglas aus Federal Reserve Economic Data mit einem Basispreis 2018 von 0,19 EUR/kg.
AA_LME | Aluminiumlegierung LME | Preise für Aluminiumlegierungen von der London Metal Exchange.
SAND_CALC | Sand | Sandindex von FRED mit einem Wert von 0,033 EUR/kg am 1-1-2018.
SILVER_LBMA | Silber LBMA | Silberpreise von der London Bullion Market Association.
MO_LME | Molybdän LME (beendet am 5. März 2019) | Molybdän-Preise von London Metal Exchange.
RUBBER | Gummi | Kautschuk, TSR20.
COTTON_ICE | Baumwolle | Baumwolle.
NI_LME | Nickel LME/WB | Nickelpreise vom London Metal Exchange (seit 2012) und Weltbank Global Economic Monitor Commodities (vor 2012).
ABS-b | ABS schwarz | ABS schwarz prime/virgin.
TN_LME | Zinn LME/WB | Zinnpreise von der London Metal Exchange (seit 2012) und vom Global Economic Monitor Commodities der Weltbank (vor 2012).
HDPE | HDPE extr. / HDPE spg. | HDPE extr. / HDPE spg.
LDPE-p | LDPE-Folie - Pellets | LDPE-Folie Consumer Pellet.
CU_LME | Kupfer LME/WB | Kupferpreise vom London Metal Exchange (seit 2012) und vom Global Economic Monitor Commodities der Weltbank (vor 2012).
LDPE-f | LDPE-Folie - Flocken | LDPE-Folie Consumer Flake.
SAND_FRED | Sandindex FRED | Erzeugerpreisindex nach Rohstoffen für Industriesand von Federal Reserve Economic Data.
AL_LME | Aluminium LME/WB | Aluminiumpreise vom London Metal Exchange (seit 2012) und vom Global Economic Monitor Commodities der Weltbank (vor 2012).
LDPE-Pol_CALC | LDPE Polyethylen | 25 % LDPF-Flocken, 25 % LDPF-Granulat, 50 % LLDPE.
EPDM_CALC | EPDM / Polyethylen | 25 % LDPF-Flocken, 25 % LDPF-Granulat, 25 % LLDPE, 25 % HDPE.
POM | POM natürlich | POM naturbelassen/unbelastet.
PA6 | PA 6 natürlich | PA 6 naturbelassen/unbelassen.
PS_CALC | Polystyrol | 50% ABS-n, 50% ABS-b.
PP-Copolm | PP-Copolymere | PP Copolm Industrie-Flake.
PP-Homo | PP Homopolymer | PP Homo (Polypropyleen Homopolymeer) Industrieflake.
LLDPE | LLDPE-Folie | LLDPE Stretchfolien-Granulat.
PVC | PVC (Polyvinylchlorid) | PVC (Polyvinylchlorid) Klar Industrieflake.
PBT | PBT natürlich | PBT naturbelassen/unbehandelt.
ASPHALT_FRED | Asphalt-Index FRED | Erzeugerpreisindex nach Branchen für die Herstellung von Asphaltmischgut und Pflastersteinen von Federal Reserve Economic Data.
ASBEST | Asbest | Asbest.
ASPHALT_CALC | Asphalt | Asphaltindex Preise FRED mit Wert von 0,0075 EURO/kg op 1-1-2018.
CERAMIC_CALC | Keramik | Basierend auf dem Steinindex FRED mit dem Wert von 0,05 EURO/kg am 1-1-2018.
GRAVEL_FRED | Bausand, Kies, Schotter Preisindex FRED | Erzeugerpreisindex nach Rohstoffen für Bausand, Kies und Schotter aus Federal Reserve Economic Data.
STONES_CALC | Steine gemischt | Basierend auf dem Steinindex FRED mit einem Wert von 0,05 EURO/kg am 1-1-2018.
CONCRETE-A_CALC | Stahlbeton berechnet | Berechnet auf 99% Beton und 1% Stahl.
GYPSUM-WOOD_CALC | Gips/Holz berechnet | Die Preise basieren auf 50% B-Holz und 50% Gips wie Gipskarton.
GYPSUM_FRED | Gipsindex FRED | Erzeugerpreisindex für Gipsbauputze, -platten und -latten aus Federal Reserve Economic Data.
B-WOOD_CALC | B-Holz | Basierend auf dem Holzindex der Weltbank und einem Wert von 0,18 EUR/kg am 1-1-2018.
MINERAL-WOOL_CALC | Mineralwolle berechnet | Die Preise basieren auf 50% Stein und 50% Wolle.
CORK | Kork | Kork.
HARDWOOD_CALC | Hartholz | Basierend auf dem Holzindex der Weltbank und einem Wert von 0,18 EUR/kg am 1-1-2018.
CONCRETE-WOOD_CALC | Holz/Stein berechnet | Preise basierend auf 50% B-Holz und 50% gemischten Steinen wie Betonspanplatten.
TIMBER_WB | Holzindex WB | Holzindex von der Weltbank.
PMMA | PMMA klar | PMMA-Glashelder prime/virgin.
SOFTWOOD_CALC | Weichholz | Basierend auf dem Holzindex der Weltbank und einem Wert von 0,18 EUR/kg am 1-1-2018.
PET | PET klar | PET klar prime/virgin.
GRAVEL_CALC | Kies | Schotterpreisindex FRED mit einem Wert von 0,08 EURO/kg am 1-1-2018.
STONES_FRED | Schotterindex FRED | Erzeugerpreisindex nach Industriezweigen für bituminösen Kalk- und Sandstein sowie sonstigen Schotter und gebrochenen Stein aus den Wirtschaftsdaten der Federal Reserve.
CONCRETE_CALC | Beton | Basierend auf dem Steinpreisindex FRED mit einem Wert von 0,03 EURO/kg am 1-1-2018.
GYPSUM_CALC | Gips | Basierend auf dem Gipspreisindex FRED mit einem Wert von 0,024 EURO/kg am 1-5-2017.
PC | PC klar | PC klar Primärrohstoff.
MD_LME | Molybdän-Platten LME | Molybdänpreise vom London Metal Exchange.
SC_LME | Stahlschrott LME | Stahlschrottpreise vom London Metal Exchange.
SR_LME | Bewehrungsstahl LME | Stahl Rebar Preise von London Metal Exchange.

## madaster
Madaster ID | ParentId | Code | Name
glass |  |  | Glas | Glas
wood |  |  | Holz | Holz
plastic |  |  | Kunststoff | Kunststoff
metal |  |  | Metall | Metall
stone |  |  | Mineralisch | Mineralisch
organic |  |  | Organisch | Organisch
unknown |  |  | Unbekannt | Unbekannt