## Materialien
Madaster UID | Name des Materials |  | Materialklassifizierung |  | Suchkriterien Alle Sprachen |  |  |  |  | Suchkriterien Deutsch
|  | Spezifisches Gewicht (kg/m3) | Id | madaster | Criterium 1 | Criterium 2 | Criterium 3 | Criterium 4 | Criterium 5 | Criterium 1 | Criterium 2
6bcc854c-87e1-42c1-899f-9c4ad2665e77 | Gold | 19200 | metal | Metall | Gold
f308df80-f461-4b20-8c46-befb9dce8ef4 | Naturstein | 2650 | stone | Mineralisch | [5 empty] | *Naturstein*
cf462bdd-662e-469b-b603-ec2206d677ea | Beton (C30/35) | 2400 | stone | Mineralisch | *Beton (C30/35)* | *C30/35*
ccd3a74e-6cb0-4328-8a32-e4d73f17ae25 | Trespa | 950 | plastic | Kunststoff | *Trespa*
89584904-e8de-4c32-ab47-b85d700d7366 | Hanf | 30 | organic | Organisch | [5 empty] | *Hanf*
eb9604c7-1a6b-4655-924c-5ab00bbff06c | Verzinkter Stahl | 7800 | metal | Metall
2fb54c99-0a59-490f-afcd-97f4e3fafeff | Hybridmörtel | 1750 | stone | Mineralisch | *Mortaio da bastardo* | *Mortero bastardo* |  |  |  | *Bastardmörser*
6cb5dfde-ea70-4fdd-830c-6beb5d164cb8 | Neopren | 1250 | plastic | Kunststoff | *Neopren*
fdb01fd6-f717-46a9-9cd6-2bd03dd72856 | Sperrholz | 700 | wood | Holz | *Triplex*
df2cacd5-f990-4e47-81f9-0c039fe4bdbd | Kupfer | 8900 | metal | Metall | [5 empty] | *Kupfer*
636ac9b3-a981-44fc-9925-d602f5287778 | Sand | 1750 | stone | Mineralisch | [5 empty] | *Sand*
394a9021-99fc-485e-bb93-45b655457660 | Gipsblock | 1100 | stone | Mineralisch | [5 empty] | *Gipsblock*
5bcd14d4-0ed1-4205-92ff-d2c1ebebca76 | Titan | 4600 | metal | Metall | *Titan* | *Titanium*
b0c4cbf0-4f4b-4762-a1f3-604069e17558 | Glaswolle | 17 | glass | Glas | [5 empty] | *Glaswolle*
6daf39bf-cc34-4328-9f74-819210f1fdb3 | Verzinkter Stahl | 7400 | metal | Metall | *sendzimir* |  |  |  |  | *Verzinkter Stahl*
f4518464-f40c-4e47-84b9-81ae714bddeb | Komposit-Stein | 2000 | stone | Mineralisch
bdea0c9c-7d8e-4af5-9e42-2b6f1ca36a76 | Sicherheitsglas | 2500 | glass | Glas
1905e0ef-7882-42f2-bfe5-ca6894797769 | Acryl | 1050 | plastic | Kunststoff | *Acryl* | *Acrylic*
14a11e65-ea96-4223-9fd1-d95df13e9392 | Baustahl | 7800 | metal | Metall | [5 empty] | *Baustahl*
7caedfb2-852b-485b-a1ba-9129f83f92c3 | Quarzit | 2700 | stone | Mineralisch
2a9831ad-3dcb-4e3d-a459-ef4e1ebfcf73 | Nicht verstärkter Beton | 2300 | stone | Mineralisch | [5 empty] | *Unbewehrter Beton*
1d0e3449-402e-400c-aeba-c985efd44758 | Kunststein | 1750 | stone | Mineralisch | [5 empty] | *Kunststein*
f1e6acbd-ea03-40ce-a1fd-bbd7dab9d32c | Schaumbeton | 1000 | stone | Mineralisch | [5 empty] | *Schaumbeton*
af924007-fc94-4237-88bc-04696a604620 | Polyethylen | 935 | plastic | Kunststoff | *Polyethylene* | *Polyethylen*
98532303-a450-4bf9-866b-4140bcd6f3d4 | Zementmörtel | 1900 | stone | Mineralisch | [5 empty] | *Zementmörtel*
52b67751-83bc-445f-9003-45b0a4e8682c | Laminat | 750 | plastic | Kunststoff | *Laminate* |  |  |  |  | *Laminat*
34543260-e31b-4268-a38f-b70db3cea525 | Silber | 10500 | metal | Metall | [5 empty] | *Silber*
0d3ab583-a92b-4830-9fb5-ad98a6eaf796 | Stahl, beschichtet | 7800 | metal | Metall
e3e89167-f0bf-4dc0-aa33-644ca3dc71df | Holz | 780 | wood | Holz | [5 empty] | *Holz*
a5b93cda-f913-4760-bdd1-3bc74fba44a2 | Steinwolle | 57 | stone | Mineralisch | *wool* | *Rock wool* |  |  |  | *Steinwolle*
1b83b553-6fda-438b-97bb-145ac7c3fd0b | Klebstoff | 1400 | plastic | Kunststoff
b499c354-fa05-4fc5-8ee4-8df89d09da4a | Glas | 2500 | glass | Glas | *Glass,* | *_glass* | *glass_* | *Glass*
130e226f-0c9f-4c82-b823-e8e6e6b256d4 | Concrete block | 2000 | stone | Mineralisch | *Cinder block*
524f2400-48ce-44f7-a4f8-3db26615ba78 | Duramique | 2000 | stone | Mineralisch | *Duramique*
0da1106d-43df-40a1-a38c-f7e4e656ff0c | Zellglas, Schaumglas | 165 | plastic | Kunststoff
e3af4e39-d521-4732-9584-380879ec2ef6 | ABS-Polymere | 1100 | plastic | Kunststoff | ABS
ae3d0ec5-06dd-4642-a277-f16d73a831ae | Ziegel | 1450 | stone | Mineralisch | [5 empty] | *Ziegel*
cb605061-3ed7-439b-9d4d-dc58f26d71a5 | Absorbierendes Glas, reflektierendes Glas | 2500 | glass | Glas
f709410b-5fe4-4c11-a62e-3e0c3ef61875 | Platin | 21500 | metal | Metall | *Platino* | Platin
b91c0bec-2c72-4307-be5c-e3675bc8b725 | Tiles | 2000 | stone | Mineralisch
0e046414-43e6-44da-955c-1292585fa52a | Stahl, lackiert | 7800 | metal | Metall
e44bfeb1-2ac3-4157-ac7e-05bc351f0e29 | Gipszement | 1900 | stone | Mineralisch | [5 empty] | *Gipskleber Zement*
da50442c-9fbc-4733-ba57-d919b0dbf5e5 | Anhydrit | 2200 | stone | Mineralisch | *anhydr*
ca2a5267-4975-4bc0-9178-c169f3a53a92 | Plexiglas | 1000 | plastic | Kunststoff | *Plexiglas* | *Plexiglass*
ee62a0d9-fcd1-4419-93f3-63982d333a98 | Bakelit | 1300 | plastic | Kunststoff | *Bakelite* | *Bakelit* |  |  |  | *Bakeliet*
e10fa555-1334-4953-b977-edf99b83713f | Zink | 7200 | metal | Metall | *Zink*
2eb0365d-98c0-41ab-87f4-2c9cd955e630 | Kalksandstein | 1900 | stone | Mineralisch | *Lime sandstone* |  |  |  |  | *Kalksandstein*
ef9898e6-034b-49ac-875d-3fc62a3e6ca1 | Polyester | 1380 | plastic | Kunststoff | *Polyester*
acb28bcf-3d27-4a7c-87a2-db5a0c41ab25 | Rohholz | 780 | wood | Holz
9747921c-2c7d-4bdd-ad0b-6d8e654de7b8 | Beton (C30/37) | 2400 | stone | Mineralisch | *Beton (C30/37)* | *C30/37*
1466e6aa-dc39-459d-bd19-1fa587131897 | Zementputz | 1900 | stone | Mineralisch | [5 empty] | *Zementputz*
7e47cdcb-cc20-46fc-800f-88945f47d909 | Beton (C20/25) | 2400 | stone | Mineralisch | *C20/25* | *Beton (C20/25)*
49a87bab-67e7-4ebd-b400-566bb5a224ac | Flachswolle | 35 | organic | Organisch
769be5fb-5ab4-4985-87bf-9f91a7188bba | Polyamid (PA) | 1010 | plastic | Kunststoff | *Polyamide* | *Poliamida* | PA
e2606050-58dc-4b3b-a556-9c1039d0d0db | Zellulose | 50 | organic | Organisch | *cellulo* | *cellulose*
a1ee7685-8085-4fea-a2f6-dfbfe3c01f47 | Schaumbeton ihwg | 1000 | stone | Mineralisch
c7d70df5-cfaa-4513-9517-1d3072b6c1eb | Zement | 2000 | stone | Mineralisch | *Cement* |  |  |  |  | *Zement*
38aa1a31-d170-4f6c-9536-079a5075b36d | Kiefernholz | 540 | wood | Holz
081605c7-df9e-4b4c-9cac-472af2b7f283 | Stahl, verchromt | 7800 | metal | Metall
a351f70a-47f7-4dc4-91eb-53ebbdbb7922 | Porenbeton | 500 | stone | Mineralisch
d690dce1-bc3e-4569-b021-3c33dbe6b84d | Asbest | 580 | plastic | Kunststoff | *Asbest*
9f499578-e4de-4f41-959b-de7250bb27d1 | Bronze | 8700 | metal | Metall | *Brons*
93d24882-bc42-4a81-8a8c-031844d81201 | Asbestzement | 1400 | plastic | Kunststoff | *asbest cement*
16a19a0a-587c-4b54-9b39-914a50bdc631 | Chrom | 7190 | metal | Metall | *Chrome*
504b0dbe-62e7-4254-a63f-47a2cfa21c7c | Polycarbonat | 1200 | plastic | Kunststoff | *Polycarbonat* | *Polycarbonate*
1140ac09-56c2-4b76-9531-c81d225dac99 | Silikon | 1300 | plastic | Kunststoff | *Siliconen* | *Silicone*
e2150fcc-b8a8-437c-bfe0-62d939bea4cb | Verglaste Keramikfliese | 2000 | stone | Mineralisch
d80e1311-4225-4421-84f1-2c7af7ea61e1 | Sperrholz | 750 | wood | Holz | *Multiplex* |  |  |  |  | *Sperrholz*
1768c3c5-9b46-4659-8087-47c7e54522db | Aluminium | 2800 | metal | Metall | *Aluminum* | *Aluminium*
bc0a9b56-c0ca-4a45-9fa5-3968b2544928 | Linoleum | 1200 | plastic | Kunststoff | *Linoleum*
83fbc5e3-cc00-4dde-ae99-1bf1bfc4e628 | Baumwolle | 20 | organic | Organisch | [5 empty] | *Baumwolle*
d23ce862-3e00-45cf-a89e-439d6cab2978 | Papier | 950 | organic | Organisch | *Paper* | *Papier*
9008abce-710a-48b5-aae8-205618c2771c | Kies | 2200 | stone | Mineralisch | [5 empty] | *Kies*
f042f35e-5baf-47bd-9603-2a2e079f06cc | Beton | 2300 | stone | Mineralisch | *Beton*
edf30c43-894a-4619-936c-6f9862acbaac | Laubholz | 780 | wood | Holz
3347c063-133f-4928-93bc-31aa53f11844 | Baumwolle schwer | 60 | organic | Organisch
d34f8961-115e-4b08-bd8b-cda20f4c0ee6 | Sandstein | 2600 | stone | Mineralisch | [5 empty] | *Sandstein*
8d234898-9151-48c2-86fe-207da7affa92 | Marmor | 2800 | stone | Mineralisch | [5 empty] | *Marmor*
c728ed4f-dbbd-4066-a56c-a9f2a52139cf | Polymethylacrylat | 1200 | plastic | Kunststoff | *Polymethylacrylate* |  |  |  |  | *Polymethylacrylat*
8696dcae-0f42-428e-876b-88b9ed526943 | EPS Polystyrol | 30 | plastic | Kunststoff | *EPS polystyrene* |  |  |  |  | *EPS Polystyrol*
03aa6b5d-bfed-4dc2-aad5-fc313acc41b4 | XPS Polystyrol | 37 | plastic | Kunststoff | *XPS* |  |  |  |  | *Polystyrol*
cfa5f548-6a02-4fc4-aad3-c2054dbc2609 | Opak- und Opalglas | 2500 | glass | Glas
402ee062-be5c-46de-b864-00e1735bd22a | Stahl | 7800 | metal | Metall | [5 empty] | *Stahl*
3b5a36a0-778b-40cc-9e0a-2aed314a7a92 | Mehrfachverglasung | 2500 | glass | Glas
e8f9eb37-4cf0-4f75-809a-1a2a2de6825d | Luft | 1.29 | unknown | Unbekannt | [5 empty] | luft
a0061b8b-ec25-47ac-9d3d-2ca5cf89ee1a | Polyesterharz | 1400 | plastic | Kunststoff | *resin* | *Resina* |  |  |  | *Polyesterharz*
210ca527-30a9-4d71-acc1-711808aa12dc | Durchsichtiges Glas | 2500 | glass | Glas
d44514a9-eb98-4e72-8faf-09e2e282e6b0 | Mineralwolle | 18 | stone | Mineralisch | [5 empty] | *Mineralwolle*
9ae67aa5-d88b-4d4a-847c-91c6d085648a | Eisen | 7800 | metal | Metall | *Iron* |  |  |  |  | *Eisen*
64583c58-2ec1-4810-b04d-14a06a8e8502 | Mischgranulat | 1800 | stone | Mineralisch | [5 empty] | *Mischgranulat*
8454a335-7c56-4499-86a6-b6cbb37e5f22 | Porzellan | 2000 | stone | Mineralisch
543ce213-de3f-4a6c-b5e3-687be3e6acc7 | Beton, vorfabriziert | 2300 | stone | Mineralisch
432306c3-59d2-4568-bfb8-17f9d76d0d04 | EPDM | 1150 | plastic | Kunststoff | *EPDM*
e06d30a0-e445-4724-a793-c7fbfe8bdda4 | Drainasphalt | 2150 | plastic | Kunststoff
4109d559-52af-4c0b-bcb5-f3c6f66cc71b | Keramik | 1600 | stone | Mineralisch | [5 empty] | *Keramik*
18e2a05b-5962-438d-9116-5fb11e373e49 | Schafwolle | 2 | organic | Organisch
b9241782-8beb-471b-9d17-03187a4be771 | Lichtdurchlässiges Glas | 2500 | glass | Glas
796c7cb7-b24d-47b0-9744-a9c90c25c7e7 | Messing | 8400 | metal | Metall | [5 empty] | *Messing*
4aa6ad3a-e87a-4924-987a-e28a94f6263a | Strohhalm | 150 | organic | Organisch
ccc6ad36-9646-4a3f-8ee9-d10006bf0d41 | Kunststoff | 1700 | plastic | Kunststoff | *Plastic*
99e6f3ea-145b-4ab6-a546-d159bd548ba4 | Filz | 140 | organic | Organisch | [5 empty] | *Filz*
f155fd82-4485-4681-a94b-594bce4fef2c | Dachziegel | 2300 | stone | Mineralisch | [5 empty] | *Dachziegel*
629d1ec7-41e3-459c-83ef-b145fdca5b16 | Basalt | 2850 | stone | Mineralisch | *Basalt*
5d40729b-5622-49d2-817a-ef4df59b460b | Gipskarton | 1100 | stone | Mineralisch
0f8c365e-553a-4db0-a3bd-b8f459ac4133 | Glasierter keramischer Dachziegel | 2000 | stone | Mineralisch
fafe6a22-b9c0-4062-a7bb-0c8ffce68cb2 | Panzerglas | 2500 | glass | Glas
bf08968d-757d-448f-9bb8-d642597b1981 | Holonit | 1850 | stone | Mineralisch | *Holonita* | *Holoniet* | *Holonit* | *olonite* | *Holonite*
98814ad9-34f5-47eb-98f5-4988a35d0c22 | Klebstoff | 1400 | plastic | Kunststoff
c0fab50b-4f06-4e69-bc63-e41d0992b26e | Gips | 1800 | stone | Mineralisch
142e83b0-883f-4d3f-93d3-a3b8caf5c9fc | Asphalt | 2100 | plastic | Kunststoff | *Asphalt* | *Asfalt*
afeba9d1-f44e-478e-b4c6-67210f227b74 | Hartholz | 800 | wood | Holz | [5 empty] | *Hartholz*
18f726de-59ac-4f20-8533-4c44ad804000 | Rubber tile | 1500 | organic | Organisch | *Rubber tile* | *Rubber,tile*
e906ed2e-1b49-47c8-a1f4-215259599d90 | Marmoleum | 1200 | organic | Organisch | *Marmoleum*
82080890-b723-4e9a-aff7-91ea0d494ce3 | Floor tile (tile) | 1700 | stone | Mineralisch | *Flagstone tile*
c0fb7ed4-cbc1-4307-942c-d5a89e087ebe | Accoya holz | 510 | wood | Holz | *accoya*
1da6a964-8f6e-4d59-9649-dd13e36987e1 | Polyesterplatte | 1200 | plastic | Kunststoff | *Piastra in poliestere*
dfdba8b5-f4bb-4a66-98f1-7a4c67322de5 | Stahlbeton | 2400 | stone | Mineralisch
67985323-c74c-4ac2-b8d7-32e2b3a6d559 | Bitumen | 2000 | stone | Mineralisch
ba926e55-cc8a-43c3-9149-9f327e3766c3 | Baksteen | 1450 | stone | Mineralisch
94e17036-1662-4d97-b6b4-1e1be06d3b6d | Fensterbankstein | 1850 | stone | Mineralisch | *Davanzale della finestra*
45948773-529e-4f32-a90b-3589bcdf5361 | Zinn | 7300 | metal | Metall | Tin |  |  |  |  | *Zinn*
d727b865-cb1e-4a65-82dc-0e176f0a80b9 | LDPE Polyethylen | 930 | plastic | Kunststoff | *LDPE Polyethylene* | *LDPE Polyethylen*
71261be2-baa0-4497-a070-51c979016da9 | Buchenholz | 720 | wood | Holz | [5 empty] | *Buchenholz*
d413071e-fb83-4553-8af3-6992c2a1c32c | PIR Polyisocyanurat | 30 | plastic | Kunststoff | *PIR* | *Polyisocyanurat*
3f8fd245-1c20-44d0-b958-0f705cfbe016 | Teakholz | 870 | wood | Holz | [5 empty] | *Teakholz*
9cfac659-0bb0-44c9-9c9f-8bb3cf124985 | Lärchenholz | 800 | wood | Holz | [5 empty] | *Lärchenholz*
fc6aa0cc-1d2a-430c-981e-64a927b49503 | Betonstein | 2000 | stone | Mineralisch | [5 empty] | *Betonstein*
0bd7afbf-7dfe-419f-b531-cc3389f35abc | Papierbeton | 1200 | organic | Organisch | *Papercrete*
0f1108e9-8415-4f5f-a346-1076cdf660b8 | Gerüstholz | 460 | wood | Holz | [5 empty] | *Gerüstholz*
e46c84f0-b894-4307-a44a-eaffddc20ada | Kork | 200 | organic | Organisch | [5 empty] | *Kork*
63b194d5-aadc-44b2-a656-6f357002c9c2 | Betonstahl B500A | 7800 | metal | Metall | *Beton B500A*
793ae441-d316-4570-89b0-b64a9ab35a54 | Spanplatte | 800 | wood | Holz | [5 empty] | *Spanplatte*
ad2e6b3d-5905-4840-96a2-29317db1cf5f | Mauerziegel | 1700 | stone | Mineralisch | [5 empty] | *Klostermopp*
a4864af6-f236-4d5c-ac0c-2bfcf48fa554 | Betonstahl B500 | 7800 | metal | Metall | *Reinforcing steel B500* |  |  |  |  | *Betonstahl B500*
40b43787-1b27-4565-a200-eacde5a0ccf8 | Ton | 1800 | stone | Mineralisch | [5 empty] | *Ton*
5b751685-50c5-4570-b36f-ffdd61e25410 | Betongranulat | 2100 | stone | Mineralisch
55713725-bf06-4f77-b620-e5e5e1f71b04 | Kalkstein | 2250 | stone | Mineralisch | *Limestone* |  |  |  |  | *Kalkstein*
ba6c7c0b-03a4-48f1-b294-8f9f7c9ab7d4 | Mörtel | 1450 | stone | Mineralisch
c67b9c05-3ab1-4761-bcba-2d6a73c42fff | IJsselstein | 1800 | stone | Mineralisch | *IJssel stone* |  |  |  |  | *Ijsselstein*
ac2697d7-0817-435a-8b5d-2212c8c28631 | Kalkputz | 1600 | stone | Mineralisch | [5 empty] | *Kalkputz*
13a8f5bd-dfb7-4264-a1db-d54f3cf33dca | Löten | 7300 | metal | Metall
04ebc384-03c9-43be-8962-8e99e627a7c9 | HPL | 1430 | plastic | Kunststoff | *HPL* | *High Pressure* |  |  |  | *Hochdruck-Laminat*
f6b6344e-0a38-4099-b717-7fecbe86731a | Gewebe schweißen | 7300 | metal | Metall
aa14d744-742c-4940-b131-269a19462c58 | Holzwollemagnesit | 450 | wood | Holz | *Kampagnenartikel* | *Excelsior Magnesite* |  |  |  | *Holzwolle*
913baaab-85f5-4f9d-b2fa-9eb5c41bbded | Kalk | 1400 | stone | Mineralisch
86b0e466-f6c2-4475-8c9b-0190b6cedc21 | Holzwollezement | 525 | wood | Holz | [5 empty] | *Holzwollezement*
3527ada7-fa18-43d2-802c-3c2413e3da83 | Birkenholz | 660 | wood | Holz | [5 empty] | *Birkenholz*
008f3239-7c49-4e82-8b04-c9c7aa51fb58 | HDPE Polyethylen | 960 | plastic | Kunststoff | *HDPE Polyethylen* | *HDPE Polyethylene*
3a92c180-5ab6-4b42-b7b8-b8b1c57f38c9 | Beton (C45/55) | 2400 | stone | Mineralisch | *Beton (C45/55)* | *Béton (C45/55)* | *C45/55*
ff378ba0-3301-4191-9d20-19d25f23d062 | Hochofenschlackenbeton | 1450 | stone | Mineralisch | [5 empty] | *Hochofenschlackebeton*
4c300307-03da-42d6-aabb-cdf6dd410f30 | Balsaholz | 150 | wood | Holz | [5 empty] | *Balsaholz*
9b756481-429e-418c-9920-6c40973642cb | Stein | 2500 | stone | Mineralisch | [5 empty] | *Stein*
0911fb1d-145f-4fcb-8780-eb7990a1a339 | Azobe-Holz | 1020 | wood | Holz | *azobato* | *Azobe* |  |  |  | *Azobe-Holz*
d85dd909-9ff9-4c43-bcbf-4a30897173a6 | Hartfaserplatte | 1000 | wood | Holz | *Hardboard* |  |  |  |  | *Hartfaserplatte*
dd1c9036-0024-4403-b599-fbd0a60b8084 | Spiegelglas, Spionglas | 2500 | glass | Glas
64ba4cce-b1c0-4419-b39e-0b45cef3888c | Granit | 2700 | stone | Mineralisch | *Granite* | *Granit*
1b73a060-134e-40c4-bfa1-be33cfffd8c8 | Geteilt | 1600 | organic | Organisch
386c78ab-38c5-43e7-911b-f1459a2b924b | Erde | 2000 | organic | Organisch | *Masse* |  |  |  |  | *Soil Erde*
8a6dfc11-db79-4d19-886c-b589711dade4 | Metisse | 25 | organic | Organisch
1d9dfff8-84ee-432e-80fa-8cbfb2b1ee18 | Gipsputz | 1300 | stone | Mineralisch | [5 empty] | *Putz* | *Gipsputz*
61d6ccbc-bdfb-4dcd-a5d2-ab49679c3405 | Papierflocken | 50 | organic | Organisch | *papiervl*
8a8f586f-a3ae-4aa8-8c3e-b3e56e7c933b | Gipskarton | 900 | stone | Mineralisch | *Gypsum* | *Gipskarton*
620d908e-adc1-43a6-a1d8-fdefdc4c5efb | Holzfaser (Isolierung) | 250 | organic | Organisch
34ecdcb3-ab8d-414b-a7b3-36d08ce72fae | Robinienholz | 700 | wood | Holz | *Bois de robinier* |  |  |  |  | *Robinienholz*
7c7721c1-91da-40d3-9827-5a89e8fefc67 | Holzwolle-Zementplatte | 525 | wood | Holz
4ca36c30-15dd-4f88-b06d-e881d6c4e949 | OSB | 650 | wood | Holz
ce33a69e-417b-467f-9b07-0831fec2aede | Steinplatte | 2700 | stone | Mineralisch | *Losa* | *Flagstone* |  |  |  | *Steinplatte*
eda233d8-0beb-4fc1-aeb1-1482dd5ec33f | Holzwolle (Isolierung) | 350 | organic | Organisch
65f71dd7-0871-495e-8a98-a491563476d2 | Edelstahl (Edelstahl) | 7930 | metal | Metall | *(SS)* | *inoxidable* | *inoxydable* | inox |  | *Edelstahl*
62f077bc-592d-4c4b-8564-0502e2b00632 | Faserzement | 1450 | stone | Mineralisch
1d6d851a-726d-4f92-8524-2a64a8e13472 | Gusseisen | 7500 | metal | Metall | [5 empty] | *Gusseisen*
c1bf7d33-cd22-408b-94ca-a6c6bd3a3dad | Holz, schichtweise verleimt, allgemein | 750 | wood | Holz
8e830414-f395-4361-b7b9-204f2961b841 | Schilfrohr | 130 | organic | Organisch | [5 empty] | *Schilfrohr*
2f1a6237-0edb-436e-87bf-9d5b5c0c59a7 | Holzfaserzement | 500 | wood | Holz
0cc68b82-49f5-488c-a6d3-3378601f0796 | Oregon-Kiefer | 700 | wood | Holz | [5 empty] | *Oregon-Kiefer*
1c8db8b3-dc7e-4da8-beef-b523017533db | Eschenholz | 700 | wood | Holz | *Ash* |  |  |  |  | *Eschenholz*
83811e07-eed8-43df-988c-15dcf8eaf55d | CLT Brettsperrholz | 780 | wood | Holz | *CLT Cross Laminated Timber*
e10c61af-6fe2-45e1-9f76-484c6ab03b1c | Resolschaum | 45 | plastic | Kunststoff | [5 empty] | *Dekorativer Schaumstoff*
fdd14058-9e60-4868-82dc-12c0c6dd261a | Betonfliese | 2300 | stone | Mineralisch
10e6950c-d861-44d2-a8cf-5330b0866d55 | Naturkautschuk | 910 | plastic | Kunststoff | [5 empty] | *Naturkautschuk*
003aeeb5-9b07-4c39-b50b-24fa9c23a4b7 | Eichenholz | 720 | wood | Holz | [5 empty] | *Eichenholz*
2084e366-ae50-44a5-b2cb-bcf844f125ae | Laubholz - Meranti | 600 | wood | Holz | *meranti*
39aad3b6-8596-4987-bf1e-7948eb5894b1 | Bimsstein | 400 | stone | Mineralisch | [5 empty] | *Bimsstein*
fad30262-8576-417e-a7e6-17d171ef186a | Schiefertafel | 2400 | stone | Mineralisch
87a4f0e3-dc97-4653-9ba7-2d907249f1c3 | Mauerwerk | 1700 | stone | Mineralisch | [5 empty] | *Mauerwerk*
d6f0c242-2d73-41f4-9d94-1d7890811c26 | Treibstein | 750 | stone | Mineralisch | [5 empty] | *Treibstein* | *Rhenisch brick*
6f616202-458a-487b-bd82-abe4c886eadf | Laubholz - Okoumé | 450 | wood | Holz | *okoum*
f9747967-8baa-427b-9ff3-c15b49f26d6b | PVC Polyvinylchlorid | 1200 | plastic | Kunststoff | *Polyvinylchlorid* | *PVC*
4bffd4ee-2fe9-4de2-ac08-a0be463a64e6 | Trachiet | 2450 | stone | Mineralisch
5fbedd05-cbdf-4c36-b55a-dcecb55e69bb | Pinienholz | 550 | wood | Holz | [5 empty] | *Weichholz*
9766739b-027d-4239-8ed0-9f5cbef06764 | Ebenholz | 1100 | wood | Holz | [5 empty] | *Ebenholzholz*
85b8e203-3927-42eb-83f7-66b5f75591e9 | Nadelholz - Douglas | 700 | wood | Holz | *douglas*
bd471e00-9051-47cc-a7bf-808e68e27a02 | PP Polypropylen | 900 | plastic | Kunststoff | PP |  |  |  |  | *Polypropylen*
a62e8f1f-3e41-4142-b9f4-caf2ade186c0 | Kiefernholz | 460 | wood | Holz | [5 empty] | *Brennholz*
3248c647-1201-4094-9d65-9d9f15dca9ad | Marmoleum | 1200 | organic | Organisch | *Marmoleo*
b92071a5-788e-4f5f-bfb5-f2a6a98dff78 | Zementgebundene Spanplatte | 1200 | wood | Holz | [5 empty] | *Zementgebundene Spanplatte*
1bea4616-d4a2-468d-8222-0caa8a583189 | Nadelholz - westliche rote Zeder | 390 | wood | Holz
46ed8e08-a37f-43d8-b6c1-12ee4606156b | PU-Schaumstoff Polyurethanschaumstoff | 70 | plastic | Kunststoff | *Polyurethan foam* | PU |  |  |  | *PU-Schaumstoff* | *Polyurethanschaumstoff*
937da53e-a2fd-4cb9-8a27-c4c47a748355 | Sandzement | 2575 | stone | Mineralisch | [5 empty] | *Sandzement*
34f517ee-842e-4b43-9d69-2d98ec1c7707 | MDF | 750 | wood | Holz | *MDF*
aea97748-93c2-42c3-9352-08541b05b185 | Kiefernholz | 540 | wood | Holz | [5 empty] | *Kiefernholz*
6acbd92d-ecd9-486a-b542-75111b09920b | Stahl, behandelt | 7800 | metal | Metall
0a10a14a-b556-4cf8-9a7b-1af87272f329 | Pappelholz | 500 | wood | Holz | [5 empty] | *Pappelholz*
67d26033-d3a7-4581-85c8-d7f20f0f2bc5 | TPU Thermoplastische Polyurethane | 1050 | plastic | Kunststoff | *TPU*
8b0eb96e-4d5f-4453-a725-cd4bec35d2a9 | Blei | 11300 | metal | Metall | [5 empty] | *Leitung*
262024f6-0f03-4dbe-8a67-a90ec2870e69 | Baustein | 1050 | plastic | Kunststoff | *Bitume*
badc0f75-8d14-40b8-8e2d-1aec44e5d048 | Stahllegierung, Cortenstahl | 7800 | metal | Metall
395b1911-1f3d-4146-896f-ccf7e0f1f0a1 | Poriso-Stein | 1350 | stone | Mineralisch | [5 empty] | *Poriso-Stein*
62a81ff5-933f-4c34-be4f-cd3f618c5e7f | Holzfaserplatte | 525 | wood | Holz | [5 empty] | *Faserplatte*
2980803d-8e97-4687-b193-a4d9912c8246 | Mahagoni | 650 | wood | Holz | *Mogano* | *Mahagoni*
b1c79077-2c8a-49d9-8e2f-83296a63ce6d | Porenbeton | 850 | stone | Mineralisch
329dcb92-4410-41eb-a946-0b463f45f608 | Verglaster keramischer Ziegel | 2000 | stone | Mineralisch
18337edb-f810-4f85-aa59-0bf954805ac2 | Polylactid PLA | 1250 | organic | Organisch | *Polilattide* | *Polylactid* | *Polylactide* | PLA
4f505d5f-1249-43da-9187-f78a552e933e | TPE-E Thermoplastischer Copolyester | 1120 | plastic | Kunststoff | *copolyester* | *TPE-E* |  |  |  | *Thermoplastischer*
d7fb28f9-f217-4233-ad45-082fb3237df7 | Schiefer | 2400 | stone | Mineralisch | [5 empty] | *Schiefer*
75204865-7ead-4c13-bbfa-0b83865d3605 | Bimsstein | 1050 | stone | Mineralisch | *Bim Sand* | *Bimszand*
95cdc10e-25cf-4b06-92cb-75b44df1e880 | Zementstein | 1900 | stone | Mineralisch
08d25635-b2f2-4107-84ec-e4224348ae23 | TPA Thermoplastische Polyamide | 960 | plastic | Kunststoff | *TPA*
7a119426-2f14-46ae-b7fd-c70a43965d97 | Lehm | 1600 | stone | Mineralisch | [5 empty] | *Lehm*
78f1d8e5-0404-422d-8271-42ace6b45bfa | Bilinga-Holz | 750 | wood | Holz | [5 empty] | *Bilinga-Holz*
37464585-41f9-456f-998c-fbda4ed23be7 | Frame wood (Generic)

## Pricesets
Priceset ID | Name | Beschreibung
PLAT_LPPM | Platin LPPM | Platinpreise vom Londoner Platin- & Palladiummarkt.
ABS-n | ABS natur | ABS natural Primärrohstoff.
BRONZE_CALC | Bronze berechnet | Bronze, berechnet aus den Sets 'Kupfer LME/WB' (80%) und 'Zinn LME/WB' (20%).
STEELSCRAB_CALC | Stahlschrott (beendet am 4. April 2017) | Stahlbarrenpreise vom London Metal Exchange ohne Herstellungskosten.
GLASS_FRED | Flachglas-Index FRED | Erzeugerpreisindex nach Ware für Flachglas aus Federal Reserve Economic Data.
ZI_LME | Zink LME/WB | Zinkpreise von London Metal Exchange (seit 2012) und Weltbank Global Economic Monitor Commodities (vor 2012).
FM_LME | Stahlbarren LME (storniert am 4. April 2017) | Preise für Stahlknüppel von der Londoner Metallbörse.
GOLD_LBMA | Gold LBMA | Goldpreise vom Londoner Edelmetallmarktverband (London Bullion Market Association).
PALL_LPPM | Palladium LME/WB | Palladiumpreise vom London Platinum & Palladium Market.
CO_LME | Kobalt LME | Kobaltpreise vom Londoner Metall Exchange
PB_LME | Blei LME/WB | Bleipreise von London Metal Exchange (seit 2012) und Weltbank Global Economic Monitor Commodities (vor 2012).
WOOL_IMF | Wolle | Wolle, 23 Mikron, Australian Wool Exchange Spot-Notierung von www.opendataforafrica.org.
NA_LME | NASAAC LME | NASAAC (North American Special Aluminum Alloy Contract) Preise von der London Metal Exchange.
MESSING_CALC | Messing berechnet | Messing, berechnet aus den Sätzen 'Kupfer LME/WB' (60%) und 'Zink LME/WB' (40%).
GLASS_CALC | Flachglas | Erzeugerpreisindex nach Rohstoffen für Flachglas aus Federal Reserve Economic Data mit einem Basispreis 2018 von 0,19 EUR/kg.
AA_LME | Aluminiumlegierung LME | Preise für Aluminiumlegierungen von der London Metal Exchange.
SAND_CALC | Sand | Sandindex von FRED mit einem Wert von 0,033 EUR/kg am 1-1-2018.
SILVER_LBMA | Silber LBMA | Silberpreise von der London Bullion Market Association.
MO_LME | Molybdän LME (beendet am 5. März 2019) | Molybdän-Preise von London Metal Exchange.
RUBBER | Gummi | Kautschuk, TSR20.
COTTON_ICE | Baumwolle | Baumwolle.
NI_LME | Nickel LME/WB | Nickelpreise vom London Metal Exchange (seit 2012) und Weltbank Global Economic Monitor Commodities (vor 2012).
ABS-b | ABS schwarz | ABS schwarz prime/virgin.
TN_LME | Zinn LME/WB | Zinnpreise von der London Metal Exchange (seit 2012) und vom Global Economic Monitor Commodities der Weltbank (vor 2012).
HDPE | HDPE extr. / HDPE spg. | HDPE extr. / HDPE spg.
LDPE-p | LDPE-Folie - Pellets | LDPE-Folie Consumer Pellet.
CU_LME | Kupfer LME/WB | Kupferpreise vom London Metal Exchange (seit 2012) und vom Global Economic Monitor Commodities der Weltbank (vor 2012).
LDPE-f | LDPE-Folie - Flocken | LDPE-Folie Consumer Flake.
SAND_FRED | Sandindex FRED | Erzeugerpreisindex nach Rohstoffen für Industriesand von Federal Reserve Economic Data.
AL_LME | Aluminium LME/WB | Aluminiumpreise vom London Metal Exchange (seit 2012) und vom Global Economic Monitor Commodities der Weltbank (vor 2012).
LDPE-Pol_CALC | LDPE Polyethylen | 25 % LDPF-Flocken, 25 % LDPF-Granulat, 50 % LLDPE.
EPDM_CALC | EPDM / Polyethylen | 25 % LDPF-Flocken, 25 % LDPF-Granulat, 25 % LLDPE, 25 % HDPE.
POM | POM natürlich | POM naturbelassen/unbelastet.
PA6 | PA 6 natürlich | PA 6 naturbelassen/unbelassen.
PS_CALC | Polystyrol | 50% ABS-n, 50% ABS-b.
PP-Copolm | PP-Copolymere | PP Copolm Industrie-Flake.
PP-Homo | PP Homopolymer | PP Homo (Polypropyleen Homopolymeer) Industrieflake.
LLDPE | LLDPE-Folie | LLDPE Stretchfolien-Granulat.
PVC | PVC (Polyvinylchlorid) | PVC (Polyvinylchlorid) Klar Industrieflake.
PBT | PBT natürlich | PBT naturbelassen/unbehandelt.
ASPHALT_FRED | Asphalt-Index FRED | Erzeugerpreisindex nach Branchen für die Herstellung von Asphaltmischgut und Pflastersteinen von Federal Reserve Economic Data.
ASBEST | Asbest | Asbest.
ASPHALT_CALC | Asphalt | Asphaltindex Preise FRED mit Wert von 0,0075 EURO/kg op 1-1-2018.
CERAMIC_CALC | Keramik | Basierend auf dem Steinindex FRED mit dem Wert von 0,05 EURO/kg am 1-1-2018.
GRAVEL_FRED | Bausand, Kies, Schotter Preisindex FRED | Erzeugerpreisindex nach Rohstoffen für Bausand, Kies und Schotter aus Federal Reserve Economic Data.
STONES_CALC | Steine gemischt | Basierend auf dem Steinindex FRED mit einem Wert von 0,05 EURO/kg am 1-1-2018.
CONCRETE-A_CALC | Stahlbeton berechnet | Berechnet auf 99% Beton und 1% Stahl.
GYPSUM-WOOD_CALC | Gips/Holz berechnet | Die Preise basieren auf 50% B-Holz und 50% Gips wie Gipskarton.
GYPSUM_FRED | Gipsindex FRED | Erzeugerpreisindex für Gipsbauputze, -platten und -latten aus Federal Reserve Economic Data.
B-WOOD_CALC | B-Holz | Basierend auf dem Holzindex der Weltbank und einem Wert von 0,18 EUR/kg am 1-1-2018.
MINERAL-WOOL_CALC | Mineralwolle berechnet | Die Preise basieren auf 50% Stein und 50% Wolle.
CORK | Kork | Kork.
HARDWOOD_CALC | Hartholz | Basierend auf dem Holzindex der Weltbank und einem Wert von 0,18 EUR/kg am 1-1-2018.
CONCRETE-WOOD_CALC | Holz/Stein berechnet | Preise basierend auf 50% B-Holz und 50% gemischten Steinen wie Betonspanplatten.
TIMBER_WB | Holzindex WB | Holzindex von der Weltbank.
PMMA | PMMA klar | PMMA-Glashelder prime/virgin.
SOFTWOOD_CALC | Weichholz | Basierend auf dem Holzindex der Weltbank und einem Wert von 0,18 EUR/kg am 1-1-2018.
PET | PET klar | PET klar prime/virgin.
GRAVEL_CALC | Kies | Schotterpreisindex FRED mit einem Wert von 0,08 EURO/kg am 1-1-2018.
STONES_FRED | Schotterindex FRED | Erzeugerpreisindex nach Industriezweigen für bituminösen Kalk- und Sandstein sowie sonstigen Schotter und gebrochenen Stein aus den Wirtschaftsdaten der Federal Reserve.
CONCRETE_CALC | Beton | Basierend auf dem Steinpreisindex FRED mit einem Wert von 0,03 EURO/kg am 1-1-2018.
GYPSUM_CALC | Gips | Basierend auf dem Gipspreisindex FRED mit einem Wert von 0,024 EURO/kg am 1-5-2017.
PC | PC klar | PC klar Primärrohstoff.
MD_LME | Molybdän-Platten LME | Molybdänpreise vom London Metal Exchange.
SC_LME | Stahlschrott LME | Stahlschrottpreise vom London Metal Exchange.
SR_LME | Bewehrungsstahl LME | Stahl Rebar Preise von London Metal Exchange.

## madaster
Madaster ID | ParentId | Code | Name
glass |  |  | Glas | Glas
wood |  |  | Holz | Holz
plastic |  |  | Kunststoff | Kunststoff
metal |  |  | Metall | Metall
stone |  |  | Mineralisch | Mineralisch
organic |  |  | Organisch | Organisch
unknown |  |  | Unbekannt | Unbekannt